## Sheet1
编号 | 角色 | 名称 | SMILES | 动态键类型 | 文献来源DOI | 备注
C01 | 环氧单体 | DGEBA（bisphenol A diglycidyl ether） | CC(C)(C1=CC=C(C=C1)OCC2CO2)C3=CC=C(C=C3)OCC4CO4 | 无 |  | 标准对照，所有实验的基准
C02 | 环氧单体 | bisphenol F diglycidyl ether | C1C(O1)COC2=CC=C(C=C2)CC3=CC=C(C=C3)OCC4CO4 | 无 |  | 黏度更低、交联更密，对比 C01
C03 | 环氧单体 | resorcinol diglycidyl ether | C1C(O1)COC2=CC(=CC=C2)OCC3CO3 | 无 |  | 小尺寸高活性，交联密度高
C04 | 环氧单体 | hydroquinone diglycidyl ether | C1C(O1)COC2=CC=C(C=C2)OCC3CO3 | 无 |  | 对位刚性结构，耐热对比
C05 | 环氧单体 | 1,4-butanediol diglycidyl ether | C1C(O1)COCCCCOCC2CO2 | 无 |  | 脂肪族柔性链，降低玻璃化温度
C06 | 环氧单体 | 1,6-hexanediol diglycidyl ether | C1C(O1)COCCCCCCOCC2CO2 | 无 |  | 比 C05 链更长更柔，对比用
C07 | 环氧单体 | trimethylolpropane triglycidyl ether | CCC(COCC1CO1)(COCC2CO2)COCC3CO3 | 无 |  | 三官能度，交联点，提高网络密度
C08 | 环氧单体 | neopentyl glycol diglycidyl ether | CC(C)(COCC1CO1)COCC2CO2 | 无 |  | 支化脂肪族，柔韧+耐水解
C09 | 环氧单体 | 3,4-epoxycyclohexylmethyl 3,4-epoxycyclohexanecarboxylate | C1CC2C(O2)CC1COC(=O)C3CCC4C(C3)O4 | 无 |  | 脂环族环氧，耐热耐候，高端牌号代表
C10 | 环氧单体 | N,N-diglycidyl-4-glycidyloxyaniline | C1C(O1)CN(CC2CO2)C3=CC=C(C=C3)OCC4CO4 | 无 |  | 三官能芳香族，高交联+高耐热
C11 | 固化剂 | D-230（代表结构） | CC(N)COCC(C)OCC(C)N | 无 |  | 对照组，聚合物混合物，用代表结构
C12 | 固化剂 | isophorone diamine | CC1(CC(CC(C1)(C)CN)N)C | 无 |  | 脂环族二胺，工业常用，刚性高
C13 | 固化剂 | m-xylylenediamine | C1=CC(=CC(=C1)CN)CN | 无 |  | 间苯二甲胺，活性高、耐热好
C14 | 固化剂 | 4,4'-methylenedianiline | C1=CC(=CC=C1CC2=CC=C(C=C2)N)N | 无 |  | 芳香族二胺，高耐热代表
C15 | 固化剂 | 4,4'-diaminodiphenyl sulfone | C1=CC(=CC=C1N)S(=O)(=O)C2=CC=C(C=C2)N | 无 |  | DDS，耐高温固化剂标杆
C16 | 固化剂 | diethylenetriamine | C(CNCCN)N | 无 |  | 多胺，室温快固，交联密度高
C17 | 固化剂 | triethylenetetramine | C(CNCCNCCN)N | 无 |  | 比 C16 多一个胺，对比用
C18 | 固化剂 | 2-methylimidazole | CC1=NC=CN1 | 无 |  | 咪唑类促进剂/固化剂，催化型
C19 | 固化剂 | dicyandiamide | C(#N)N=C(N)N | 无 |  | 双氰胺，潜伏型固化剂，电子级常用
C20 | 固化剂 | methylhexahydrophthalic anhydride | CC12CCCCC1C(=O)OC2=O | 无 |  | 酸酐类固化剂，耐候电气级代表
C21 | 固化剂 | 4-aminophenyl disulfide | C1=CC(=CC=C1N)SSC2=CC=C(C=C2)N | 二硫键 |  | 也叫 4-AFD / 4,4'-dithiodianiline，经典款，必收
C22 | 固化剂 | 2-aminophenyl disulfide | C1=CC=C(C(=C1)N)SSC2=CC=CC=C2N | 二硫键 |  | 也叫 2-AFD，邻位异构体，对比用
C23 | 固化剂 | 4,4'-dithiobis(benzoic acid) | C1=CC(=CC=C1C(=O)O)SSC2=CC=C(C=C2)C(=O)O | 二硫键 |  | 羧酸型，酸性固化路线
C24 | 固化剂 | cystamine | C(CSSCCN)N | 二硫键 |  | 脂肪族二硫二胺，柔性链段
C25 | 固化剂 | 3,3'-dithiodipropionic acid | C(CSSCCC(=O)O)C(=O)O | 二硫键 |  | 羧酸型，文献常见
C26 | 固化剂 | 2,2'-dithiodibenzoic acid | C1=CC=C(C(=C1)C(=O)O)SSC2=CC=CC=C2C(=O)O | 二硫键 |  | 也叫 dithiosalicylic acid，刚性芳香型
C28 | 固化剂 | dithiodiglycol | C(C(=O)O)SSCC(=O)O | 二硫键 |  | 羟基型二硫，柔韧型
C29 | 亚胺前体 | vanillin | COC1=C(C=CC(=C1)C=O)O | 亚胺键 |  | 生物基明星分子，醛基来源
C30 | 亚胺前体 | terephthalaldehyde | C1=CC(=CC=C1C=O)C=O | 亚胺键 |  | 双醛，直接参与成键
C31 | 亚胺前体 | 4-aminobenzaldehyde | C1=CC(=CC=C1C=O)N | 亚胺键 |  | 单分子自带醛+胺
C32 | 亚胺前体 | p-phenylenediamine | C1=CC(=CC=C1N)N | 亚胺键 |  | 二胺，配醛用
C33 | 亚胺前体 | 1,4-diaminobutane | C(CCN)CN | 亚胺键 |  | 脂肪族二胺，配醛用
C34 | 固化剂 | trimesic acid | C1=C(C=C(C=C1C(=O)O)C(=O)O)C(=O)O | 酯键 |  | 均苯三甲酸，三官能交联
C35 | 固化剂 | citric acid | C(C(=O)O)C(CC(=O)O)(C(=O)O)O | 酯键 |  | 生物基，便宜
C36 | 固化剂 | sebacic acid | C(CCCCC(=O)O)CCCC(=O)O | 酯键 |  | 长链脂肪二酸，柔韧
C37 | 固化剂 | adipic acid | C(CCC(=O)O)CC(=O)O | 酯键 |  | 短链二酸，对比 C36
C38 | 多元醇 | glycerol | C(C(CO)O)O | 酯键 |  | 三官能醇，交联点
C39 | 固化剂 | phthalic anhydride | C1=CC=C2C(=C1)C(=O)OC2=O | 酯键 |  | 酸酐固化剂代表
C40 | 缩酮前体 | 2,2-dimethoxypropane | CC(C)(OC)OC | 缩酮键 |  | 酸敏感，降解快
C41 | 缩酮前体 | 1,1-diethoxyethane | CCOC(C)OCC | 缩醛键 |  | 也叫 acetaldehyde diethyl acetal
C42 | 缩酮前体 | cyclohexanone dimethyl ketal | COC1(CCCCC1)OC | 缩酮键 |  | 环状缩酮，刚性稍高
C43 | 多元醇 | pentaerythritol | C(C(CO)(CO)CO)O | 缩醛键 |  | 四官能醇，做螺环缩醛的原料
C44 | 固化剂 | 1,3-bis(3-aminopropyl)tetramethyldisiloxane | C[Si](C)(CCCN)O[Si](C)(C)CCCN | 硅氧烷键 |  | 端氨基硅油，柔韧耐热
C45 | 硅氧烷单体 | octamethylcyclotetrasiloxane | C[Si]1(O[Si](O[Si](O[Si](O1)(C)C)(C)C)(C)C)C | 硅氧烷键 |  | D4，开环聚合原料
C46 | 模型分子 | diphenyl disulfide | C1=CC=C(C=C1)SSC2=CC=CC=C2 | 二硫键 |  | 最经典的芳香二硫母体，校准用
C47 | 模型分子 | dibenzyl disulfide | C1=CC=C(C=C1)CSSCC2=CC=CC=C2 | 二硫键 |  | 苄基型，键更弱，校准用
C48 | 模型分子 | dimethyl disulfide | CSSC | 二硫键 |  | 最小二硫分子，校准用
C49 | 固化剂 | thioctic acid | C1CSSC1CCCCC(=O)O | 二硫键 |  | 硫辛酸，环状二硫，生物基明星
C50 | 固化剂 | dithiothreitol | C([C@@H]([C@H](CS)O)O)S | 二硫键 |  | DTT，开环后形成二硫网络
C51 | 固化剂 | cystine | C([C@@H](C(=O)O)N)SSC[C@@H](C(=O)O)N | 二硫键 |  | 胱氨酸，氨基酸来源
C52 | 模型分子 | 2,2'-dithiodipyridine | C1=CC=NC(=C1)SSC2=CC=CC=N2 | 二硫键 |  | 吡啶环活化二硫键
C53 | 固化剂 | 4,4'-dithiodiphenol | C1=CC(=CC=C1O)SSC2=CC=C(C=C2)O | 二硫键 |  | 羟基型芳香二硫
C54 | 固化剂 | dimethyl 3,3'-dithiodipropionate | COC(=O)CCSSCCC(=O)OC | 二硫键 |  | 酯封端的脂肪二硫
C55 | 模型分子 | Ellman's reagent | C1=CC(=C(C=C1SSC2=CC(=C(C=C2)[N+](=O)[O-])C(=O)O)C(=O)O)[N+](=O)[O-] | 二硫键 |  | 也叫 DTNB，硝基活化，文献常做交换反应模型
C56 | 固化剂 | DETDA（diethyltoluenediamine） | CCc1cc(C)c(N)c(CC)c1N | 无 | 10.1039/C6MH00029K（Luzuriaga 经典 4-AFD 环氧 vitrimer，Mater. Horiz. 2016） | 文献里最常用的惰性对照，Luzuriaga 经典对照组
C57 | 环氧单体 | BGPDS（bis(4-glycidyloxyphenyl) disulfide） | C1=CC(=CC=C1OCC2CO2)SSC3=CC=C(C=C3)OCC4CO4 | 二硫键 | 10.3969/j.issn.1000-6753.2022.05.015 | 自带二硫键的环氧单体，Chen 双二硫体系，降解 1 小时
C58 | 催化剂 | DMAP（4-dimethylaminopyridine） | CN(C)C1=CC=NC=C1 | 无 |  | 酯/二硫体系常用催化剂
C59 | 降解试剂 | 2-mercaptoethanol | OCCS | 无 |  | 巯基乙醇，硫醇降解液核心成分，室温降解碳纤维复材
C60 | 降解试剂 | glutathione（谷胱甘肽） | C(CC(=O)N[C@@H](CS)C(=O)NCC(=O)O)[C@@H](C(=O)O)N | 无 |  | 生物降解液，室温 2h 完全降解环氧
C61 | 固化剂 | 3,5-dimethylthio-2,4-toluenediamine | CC1=C(C(=CC(=C1N)SC)SC)N | 无 |  | 硫醚型芳胺，和 DETDA 对比的含硫对照
C62 | 固化剂 | 4,4'-二硫代二丁酸 | O=C(O)CCCSSCCCC(=O)O | 二硫键 | 10.1002/asia.202300373 | 羧基型二硫固化剂,文献路线,测链长效应(长链)
C64 | 对照组 | 双(2-羟乙基)二硫醚 | OCCSSCCO | 二硫键 | 10.1002/asia.202300373 | 羟基型小分子,最简单的脂肪二硫
C66 | 对照组 | 2,2'-二硫双苯并噻唑(MBTS) | C1=CC=C2C(=C1)NC(=S2)SSC3=NC4=CC=CC=C4S3 | 二硫键 | 10.1002/asia.202300373 | 橡胶促进剂,大芳香杂环,预测极低BDE
C67 | 固化剂 | 硫辛酸 | C1CSS[C@H]1CCCCC(=O)O | 二硫键(环状) |  | 生物基五元环二硫,环张力大,可开环聚合,近年热门
C69 | 对照组 | 3,3'-二硫代二丙醇 | OCCCSSCCCO | 二硫键 |  | 羟基型,与C64对比链长
C70 | 对照组 | 4,4'-二硫代吗啉 | C1COCCN1SSN2CCOCC2 | 二硫键 | 10.1002/asia.202300373 | 橡胶硫化剂,N-SS-N结构,键很弱
C72 | 对照组 | 1,2-二硫戊环 | C1CSSC1 | 二硫键(环状) |  | 五元环,环张力系列,与C67对比(无侧链版)
C73 | 对照组 | 1,2-二硫己环 | C1CCSSC1 | 二硫键(环状) |  | 六元环,环张力接近链状,做环大小效应
C74 | 对照组 | 1,2-二硫庚环 | C1CCCSSC1 | 二硫键(环状) |  | 七元环,环张力更小,做环大小效应
C75 | 固化剂 | 芦笋酸(1,2-二硫戊环-4-甲酸) | O=C(O)C1CSSC1 | 二硫键(环状) |  | 天然产物,五元环带羧基,生物基卖点
C76 | 模型化合物 | 1,2-二硫辛环 | C1CCCSSCC1 | 二硫键 |  | 环尺寸系列八元环，补5/6/7/8系列
C77 | 模型化合物 | 4-甲基-1,2-二硫戊环 | CC1CSSC1 | 二硫键 |  | 带甲基取代的五元环，看取代基效应
C78 | 模型化合物 | 硫辛酰胺 | NC(=O)CCCCC1CSSC1 | 二硫键 |  | 硫辛酸的酰胺版，与C67对比
C84 | 模型化合物 | 二烯丙基二硫醚 | C=CCSSCC=C | 二硫键 |  | 烯丙基位自由基稳定化，预期低BDE
C86 | 固化剂 | 二硫化四甲基秋兰姆TMTD | CN(C)C(=S)SSC(=S)N(C)C | 二硫键 |  | 秋兰姆类，S-S接硫代羰基，预期极弱
C87 | 固化剂 | 二硫化四乙基秋兰姆TETD | CCN(CC)C(=S)SSC(=S)N(CC)CC | 二硫键 |  | 秋兰姆类，乙基版
C88 | 固化剂 | 二硫化五亚甲基秋兰姆DPTT | S=C(SSC(=S)N2CCCCC2)N1CCCCC1 | 二硫键 |  | 秋兰姆类，环状胺版，真实促进剂
C89 | 模型化合物 | 二叔丁基二硫醚 | CC(C)(C)SSC(C)(C)C | 二硫键 |  | 叔丁基位阻效应
C90 | 模型化合物 | 二异丙基二硫醚 | CC(C)SSC(C)C | 二硫键 |  | 异丙基位阻效应，与叔丁基对比
C91 | 模型化合物 | 二乙基二硫醚 | CCSSCC | 二硫键 |  | 最小乙基链基准
C92 | 模型化合物 | 双(2-氰乙基)二硫醚 | N#CCCSSCCC#N | 二硫键 |  | 氰基吸电子效应
C93 | 模型化合物 | 双(2-甲氧乙基)二硫醚 | COCCSSCCOC | 二硫键 |  | 甲氧基链醚效应
C94 | 模型化合物 | 二糠基二硫醚 | C1=COC(=C1)CSSCC2=CC=CO2 | 二硫键 |  | 糠基=呋喃甲基，苄基类稳定化
C95 | 模型化合物 | 高胱氨酸 | NC(CCCSSCCC(N)C(=O)O)C(=O)O | 二硫键 |  | 胱氨酸的加长版，与C51对比
C96 | 模型化合物 | 双(4-氯苯基)二硫醚 | ClC1=CC=C(SSC2=CC=C(Cl)C=C2)C=C1 | 二硫键 |  | 对位Cl吸电子，与C46对比
C97 | 模型化合物 | 双(4-甲氧基苯基)二硫醚 | COC1=CC=C(SSC2=CC=C(OC)C=C2)C=C1 | 二硫键 |  | 对位OMe给电子，与C46/C96对比
C98 | 固化剂 | 2,2'-二硫二苯并咪唑 | C1=CC=C2C(=C1)NC(=N2)SSC3=NC4=CC=CC=C4N3 | 二硫键 |  | 与C66同类的杂芳环弱键
C99 | 模型化合物 | N-苄叉苯胺 | C1=CC=C(C=NC2=CC=CC=C2)C=C1 | 亚胺键 |  | 经典芳香醛亚胺
C100 | 模型化合物 | N-苄叉丁胺 | C1=CC=C(C=NCCCC)C=C1 | 亚胺键 |  | 脂肪胺醛亚胺
C101 | 模型化合物 | 香草醛缩丁胺 | COC1=C(C=CC(=C1)C=NCCCC)O | 亚胺键 |  | 生物基亚胺单体
C102 | 模型化合物 | 对苯二甲醛双丁亚胺 | CCCCN=CC1=CC=C(C=NCCCC)C=C1 | 亚胺键 |  | 双亚胺交联模型
C103 | 模型化合物 | 对苯二甲醛双苯亚胺 | C1=CC=C(N=CC2=CC=C(C=NC3=CC=CC=C3)C=C2)C=C1 | 亚胺键 |  | 全芳香双亚胺
C104 | 模型化合物 | 香草醛缩苯胺 | COC1=C(C=CC(=C1)C=NC2=CC=CC=C2)O | 亚胺键 |  | 生物基芳香亚胺
C105 | 模型化合物 | 环己酮缩丁胺 | CCCCN=C1CCCCC1 | 亚胺键 |  | 酮亚胺
C106 | 模型化合物 | 二苯甲酮缩苯胺 | C1=CC=C(C(=NC2=CC=CC=C2)C3=CC=CC=C3)C=C1 | 亚胺键 |  | 芳香酮亚胺
C107 | 模型化合物 | N-(4-硝基苄叉）苯胺 | O=[N+]([O-])C1=CC=C(C=NC2=CC=CC=C2)C=C1 | 亚胺键 |  | 醛侧强吸电子
C108 | 模型化合物 | N-(4-氯苄叉）苯胺 | ClC1=CC=C(C=NC2=CC=CC=C2)C=C1 | 亚胺键 |  | 醛侧弱吸电子
C109 | 模型化合物 | N-(4-甲氧基苄叉）苯胺 | COC1=CC=C(C=NC2=CC=CC=C2)C=C1 | 亚胺键 |  | 醛侧供电子
C110 | 模型化合物 | N-(4-二甲氨基苄叉）苯胺 | CN(C)C1=CC=C(C=NC2=CC=CC=C2)C=C1 | 亚胺键 |  | 醛侧强供电子
C111 | 模型化合物 | N-苄叉苄胺 | C1=CC=C(C=NCC2=CC=CC=C2)C=C1 | 亚胺键 |  | N侧苄基
C112 | 模型化合物 | N-苄叉环己胺 | C1=CC=C(C=NC2CCCCC2)C=C1 | 亚胺键 |  | N侧环烷基
C113 | 模型化合物 | N-苄叉叔丁胺 | C1=CC=C(C=NC(C)(C)C)C=C1 | 亚胺键 |  | N侧大位阻叔丁基
C114 | 模型化合物 | N-(4-硝基苄叉）丁胺 | CCCCN=CC1=CC=C([N+](=O)[O-])C=C1 | 亚胺键 |  | 吸电子×脂肪胺交叉
C115 | 模型化合物 | N-(4-甲氧基苄叉）丁胺 | CCCCN=CC1=CC=C(OC)C=C1 | 亚胺键 |  | 供电子×脂肪胺交叉
C116 | 模型化合物 | N-苄叉甲胺 | CN=CC1=CC=CC=C1 | 亚胺键 |  | 最小N取代
C117 | 模型化合物 | N-(2-羟基苄叉）苯胺 | OC1=CC=CC=C1C=NC2=CC=CC=C2 | 亚胺键 |  | 邻羟基水杨醛亚胺
C118 | 模型化合物 | N-(呋喃-2-亚甲基）丁胺 | CCCCN=CC1=CC=CO1 | 亚胺键 |  | 生物基呋喃醛亚胺
C119 | 模型化合物 | 乙醛缩苯胺 | CC=NC1=CC=CC=C1 | 亚胺键 |  | 脂肪醛亚胺
C120 | 模型化合物 | 丙酮缩苯胺 | CC(C)=NC1=CC=CC=C1 | 亚胺键 |  | 脂肪酮亚胺
C121 | 模型化合物 | 二苯甲酮缩丁胺 | CCCCN=C(C1=CC=CC=C1)C2=CC=CC=C2 | 亚胺键 |  | 二苯甲酮N侧脂肪胺
C122 | 模型化合物 | 2,6-二甲基苯胺缩苯甲醛 | CC1=CC=CC(C)=C1N=CC2=CC=CC=C2 | 亚胺键 |  | N侧邻位双甲基位阻
C123 | 模型化合物 | 吡啶-2-甲醛缩苯胺 | C1=CC=C(N=CC2=CC=CC=N2)C=C1 | 亚胺键 |  | 吡啶N可质子化
C124 | 模型化合物 | 间苯二甲醛双苯亚胺 | C1=CC=C(N=CC2=CC=CC(C=NC3=CC=CC=C3)=C2)C=C1 | 亚胺键 |  | 双官能间位异构
C125 | 模型化合物 | 对羟基苯甲醛缩苯胺 | OC1=CC=C(C=NC2=CC=CC=C2)C=C1 | 亚胺键 |  | 对位羟基H键供体
C126 | 模型化合物 | 对硝基苯胺缩苯甲醛 | O=[N+]([O-])C1=CC=C(N=CC2=CC=CC=C2)C=C1 | 亚胺键 |  | N侧强吸电子
C127 | 模型化合物 | 苯甲醛二甲缩醛 | COC(OC)C1=CC=CC=C1 | 缩醛键 |  | 芳香醛二甲缩醛
C128 | 模型化合物 | 苯甲醛二乙缩醛 | CCOC(OCC)C1=CC=CC=C1 | 缩醛键 |  | 芳香醛二乙缩醛
C129 | 模型化合物 | 环己酮乙二醇缩酮 | C1CCC2(CC1)OCCO2 | 缩醛键 |  | 环状缩酮
C130 | 模型化合物 | 对苯二甲醛双二甲缩醛 | COC(OC)C1=CC=C(C(OC)OC)C=C1 | 缩醛键 |  | 双官能缩醛
C131 | 候选 | 乙酸乙酯 | CCOC(=O)C | 酯键 |  | SA线试点
C132 | 候选 | 苯甲酸甲酯 | COC(=O)C1=CC=CC=C1 | 酯键 |  | SA线试点
C133 | 候选 | 乙酸-2-羟基乙酯 | CC(=O)OCCO | 酯键 |  | SA线试点
C134 | 候选 | 乙酸环己酯 | CC(=O)OC1CCCCC1 | 酯键 |  | SA线试点
C135 | 模型化合物 | 苯甲醛+对甲苯胺亚胺 | Cc1ccc(N=Cc2ccccc2)cc1 | 亚胺键 |  | A1xB2
C136 | 模型化合物 | 苯甲醛+对甲氧基苯胺亚胺 | COc1ccc(N=Cc2ccccc2)cc1 | 亚胺键 |  | A1xB3
C137 | 模型化合物 | 苯甲醛+2-氨基吡啶亚胺 | C(=Nc1ccccn1)c1ccccc1 | 亚胺键 |  | A1xB8
C138 | 模型化合物 | 对甲基苯甲醛+苯胺亚胺 | Cc1ccc(C=Nc2ccccc2)cc1 | 亚胺键 |  | A2xB1
C139 | 模型化合物 | 对甲基苯甲醛+对甲苯胺亚胺 | Cc1ccc(C=Nc2ccc(C)cc2)cc1 | 亚胺键 |  | A2xB2
C140 | 模型化合物 | 对甲基苯甲醛+对甲氧基苯胺亚胺 | COc1ccc(N=Cc2ccc(C)cc2)cc1 | 亚胺键 |  | A2xB3
C141 | 模型化合物 | 对甲基苯甲醛+对硝基苯胺亚胺 | Cc1ccc(C=Nc2ccc([N+](=O)[O-])cc2)cc1 | 亚胺键 |  | A2xB4
C142 | 模型化合物 | 对甲基苯甲醛+正丁胺亚胺 | CCCCN=Cc1ccc(C)cc1 | 亚胺键 |  | A2xB5
C143 | 模型化合物 | 对甲基苯甲醛+环己胺亚胺 | Cc1ccc(C=NC2CCCCC2)cc1 | 亚胺键 |  | A2xB6
C144 | 模型化合物 | 对甲基苯甲醛+苄胺亚胺 | Cc1ccc(C=NCc2ccccc2)cc1 | 亚胺键 |  | A2xB7
C145 | 模型化合物 | 对甲基苯甲醛+2-氨基吡啶亚胺 | Cc1ccc(C=Nc2ccccn2)cc1 | 亚胺键 |  | A2xB8
C146 | 模型化合物 | 对甲氧基苯甲醛+对甲苯胺亚胺 | COc1ccc(C=Nc2ccc(C)cc2)cc1 | 亚胺键 |  | A3xB2
C147 | 模型化合物 | 对甲氧基苯甲醛+对甲氧基苯胺亚胺 | COc1ccc(C=Nc2ccc(OC)cc2)cc1 | 亚胺键 |  | A3xB3
C148 | 模型化合物 | 对甲氧基苯甲醛+对硝基苯胺亚胺 | COc1ccc(C=Nc2ccc([N+](=O)[O-])cc2)cc1 | 亚胺键 |  | A3xB4
C149 | 模型化合物 | 对甲氧基苯甲醛+环己胺亚胺 | COc1ccc(C=NC2CCCCC2)cc1 | 亚胺键 |  | A3xB6
C150 | 模型化合物 | 对甲氧基苯甲醛+苄胺亚胺 | COc1ccc(C=NCc2ccccc2)cc1 | 亚胺键 |  | A3xB7
C151 | 模型化合物 | 对甲氧基苯甲醛+2-氨基吡啶亚胺 | COc1ccc(C=Nc2ccccn2)cc1 | 亚胺键 |  | A3xB8
C152 | 模型化合物 | 对硝基苯甲醛+对甲苯胺亚胺 | Cc1ccc(N=Cc2ccc([N+](=O)[O-])cc2)cc1 | 亚胺键 |  | A4xB2
C156 | 模型化合物 | 对硝基苯甲醛+苄胺亚胺 | O=[N+]([O-])c1ccc(C=NCc2ccccc2)cc1 | 亚胺键 |  | A4xB7
C157 | 模型化合物 | 对硝基苯甲醛+2-氨基吡啶亚胺 | O=[N+]([O-])c1ccc(C=Nc2ccccn2)cc1 | 亚胺键 |  | A4xB8
C158 | 模型化合物 | 对羟基苯甲醛+对甲苯胺亚胺 | Cc1ccc(N=Cc2ccc(O)cc2)cc1 | 亚胺键 |  | A5xB2
C159 | 模型化合物 | 对羟基苯甲醛+对甲氧基苯胺亚胺 | COc1ccc(N=Cc2ccc(O)cc2)cc1 | 亚胺键 |  | A5xB3
C160 | 模型化合物 | 对羟基苯甲醛+对硝基苯胺亚胺 | O=[N+]([O-])c1ccc(N=Cc2ccc(O)cc2)cc1 | 亚胺键 |  | A5xB4
C161 | 模型化合物 | 对羟基苯甲醛+正丁胺亚胺 | CCCCN=Cc1ccc(O)cc1 | 亚胺键 |  | A5xB5
C162 | 模型化合物 | 对羟基苯甲醛+环己胺亚胺 | Oc1ccc(C=NC2CCCCC2)cc1 | 亚胺键 |  | A5xB6
C163 | 模型化合物 | 对羟基苯甲醛+苄胺亚胺 | Oc1ccc(C=NCc2ccccc2)cc1 | 亚胺键 |  | A5xB7
C164 | 模型化合物 | 对羟基苯甲醛+2-氨基吡啶亚胺 | Oc1ccc(C=Nc2ccccn2)cc1 | 亚胺键 |  | A5xB8
C165 | 模型化合物 | 香草醛+对甲苯胺亚胺 | COc1cc(C=Nc2ccc(C)cc2)ccc1O | 亚胺键 |  | A6xB2
C166 | 模型化合物 | 香草醛+对甲氧基苯胺亚胺 | COc1ccc(N=Cc2ccc(O)c(OC)c2)cc1 | 亚胺键 |  | A6xB3
C167 | 模型化合物 | 香草醛+对硝基苯胺亚胺 | COc1cc(C=Nc2ccc([N+](=O)[O-])cc2)ccc1O | 亚胺键 |  | A6xB4
C168 | 模型化合物 | 香草醛+环己胺亚胺 | COc1cc(C=NC2CCCCC2)ccc1O | 亚胺键 |  | A6xB6
C169 | 模型化合物 | 香草醛+苄胺亚胺 | COc1cc(C=NCc2ccccc2)ccc1O | 亚胺键 |  | A6xB7
C170 | 模型化合物 | 香草醛+2-氨基吡啶亚胺 | COc1cc(C=Nc2ccccn2)ccc1O | 亚胺键 |  | A6xB8
C171 | 模型化合物 | 糠醛+苯胺亚胺 | C(=Nc1ccccc1)c1ccco1 | 亚胺键 |  | A7xB1
C172 | 模型化合物 | 糠醛+对甲苯胺亚胺 | Cc1ccc(N=Cc2ccco2)cc1 | 亚胺键 |  | A7xB2
C173 | 模型化合物 | 糠醛+对甲氧基苯胺亚胺 | COc1ccc(N=Cc2ccco2)cc1 | 亚胺键 |  | A7xB3
C174 | 模型化合物 | 糠醛+对硝基苯胺亚胺 | O=[N+]([O-])c1ccc(N=Cc2ccco2)cc1 | 亚胺键 |  | A7xB4
C175 | 模型化合物 | 糠醛+环己胺亚胺 | C(=NC1CCCCC1)c1ccco1 | 亚胺键 |  | A7xB6
C176 | 模型化合物 | 糠醛+苄胺亚胺 | C(=NCc1ccccc1)c1ccco1 | 亚胺键 |  | A7xB7
C177 | 模型化合物 | 糠醛+2-氨基吡啶亚胺 | C(=Nc1ccccn1)c1ccco1 | 亚胺键 |  | A7xB8
C178 | 模型化合物 | 吡啶-2-甲醛+对甲苯胺亚胺 | Cc1ccc(N=Cc2ccccn2)cc1 | 亚胺键 |  | A8xB2
C179 | 模型化合物 | 吡啶-2-甲醛+对甲氧基苯胺亚胺 | COc1ccc(N=Cc2ccccn2)cc1 | 亚胺键 |  | A8xB3
C180 | 模型化合物 | 吡啶-2-甲醛+对硝基苯胺亚胺 | O=[N+]([O-])c1ccc(N=Cc2ccccn2)cc1 | 亚胺键 |  | A8xB4
C181 | 模型化合物 | 吡啶-2-甲醛+正丁胺亚胺 | CCCCN=Cc1ccccn1 | 亚胺键 |  | A8xB5
C182 | 模型化合物 | 吡啶-2-甲醛+环己胺亚胺 | C(=NC1CCCCC1)c1ccccn1 | 亚胺键 |  | A8xB6
C183 | 模型化合物 | 吡啶-2-甲醛+苄胺亚胺 | C(=NCc1ccccc1)c1ccccn1 | 亚胺键 |  | A8xB7
C184 | 模型化合物 | 吡啶-2-甲醛+2-氨基吡啶亚胺 | C(=Nc1ccccn1)c1ccccn1 | 亚胺键 |  | A8xB8
C185 | 模型化合物 | 间硝基苯甲醛+苯胺亚胺 | O=[N+]([O-])c1cccc(C=Nc2ccccc2)c1 | 亚胺键 |  | A9xB1
C186 | 模型化合物 | 间硝基苯甲醛+对甲苯胺亚胺 | Cc1ccc(N=Cc2cccc([N+](=O)[O-])c2)cc1 | 亚胺键 |  | A9xB2
C187 | 模型化合物 | 间硝基苯甲醛+对甲氧基苯胺亚胺 | COc1ccc(N=Cc2cccc([N+](=O)[O-])c2)cc1 | 亚胺键 |  | A9xB3
C188 | 模型化合物 | 间硝基苯甲醛+对硝基苯胺亚胺 | O=[N+]([O-])c1ccc(N=Cc2cccc([N+](=O)[O-])c2)cc1 | 亚胺键 |  | A9xB4
C189 | 模型化合物 | 间硝基苯甲醛+正丁胺亚胺 | CCCCN=Cc1cccc([N+](=O)[O-])c1 | 亚胺键 |  | A9xB5
C190 | 模型化合物 | 间硝基苯甲醛+环己胺亚胺 | O=[N+]([O-])c1cccc(C=NC2CCCCC2)c1 | 亚胺键 |  | A9xB6
C191 | 模型化合物 | 间硝基苯甲醛+苄胺亚胺 | O=[N+]([O-])c1cccc(C=NCc2ccccc2)c1 | 亚胺键 |  | A9xB7
C192 | 模型化合物 | 间硝基苯甲醛+2-氨基吡啶亚胺 | O=[N+]([O-])c1cccc(C=Nc2ccccn2)c1 | 亚胺键 |  | A9xB8
C193 | 模型化合物 | 肉桂醛+苯胺亚胺 | C(=Cc1ccccc1)C=Nc1ccccc1 | 亚胺键 |  | A10xB1
C194 | 模型化合物 | 肉桂醛+对甲苯胺亚胺 | Cc1ccc(N=CC=Cc2ccccc2)cc1 | 亚胺键 |  | A10xB2
C195 | 模型化合物 | 肉桂醛+对甲氧基苯胺亚胺 | COc1ccc(N=CC=Cc2ccccc2)cc1 | 亚胺键 |  | A10xB3
C196 | 模型化合物 | 肉桂醛+对硝基苯胺亚胺 | O=[N+]([O-])c1ccc(N=CC=Cc2ccccc2)cc1 | 亚胺键 |  | A10xB4
C197 | 模型化合物 | 肉桂醛+正丁胺亚胺 | CCCCN=CC=Cc1ccccc1 | 亚胺键 |  | A10xB5
C198 | 模型化合物 | 肉桂醛+环己胺亚胺 | C(=Cc1ccccc1)C=NC1CCCCC1 | 亚胺键 |  | A10xB6
C199 | 模型化合物 | 肉桂醛+苄胺亚胺 | C(=Cc1ccccc1)C=NCc1ccccc1 | 亚胺键 |  | A10xB7
C200 | 模型化合物 | 肉桂醛+2-氨基吡啶亚胺 | C(=Cc1ccccc1)C=Nc1ccccn1 | 亚胺键 |  | A10xB8
C201 | 模型化合物 | 乙硫醇-十二硫醇二硫 | CCCCCCCCCCCCSSCC | 二硫键 |  | S1xS2
C202 | 模型化合物 | 乙硫醇-苯硫酚二硫 | CCSSc1ccccc1 | 二硫键 |  | S1xS3
C203 | 模型化合物 | 乙硫醇-对甲苯硫酚二硫 | CCSSc1ccc(C)cc1 | 二硫键 |  | S1xS4
C204 | 模型化合物 | 乙硫醇-对甲氧基苯硫酚二硫 | CCSSc1ccc(OC)cc1 | 二硫键 |  | S1xS5
C205 | 模型化合物 | 乙硫醇-苄硫醇二硫 | CCSSCc1ccccc1 | 二硫键 |  | S1xS6
C206 | 模型化合物 | 乙硫醇-环己硫醇二硫 | CCSSC1CCCCC1 | 二硫键 |  | S1xS7
C207 | 模型化合物 | 乙硫醇-2-萘硫酚二硫 | CCSSc1ccc2ccccc2c1 | 二硫键 |  | S1xS8
C208 | 模型化合物 | 十二硫醇二聚二硫 | CCCCCCCCCCCCSSCCCCCCCCCCCC | 二硫键 |  | S2xS2
C209 | 模型化合物 | 十二硫醇-苯硫酚二硫 | CCCCCCCCCCCCSSc1ccccc1 | 二硫键 |  | S2xS3
C210 | 模型化合物 | 十二硫醇-对甲苯硫酚二硫 | CCCCCCCCCCCCSSc1ccc(C)cc1 | 二硫键 |  | S2xS4
C211 | 模型化合物 | 十二硫醇-对甲氧基苯硫酚二硫 | CCCCCCCCCCCCSSc1ccc(OC)cc1 | 二硫键 |  | S2xS5
C212 | 模型化合物 | 十二硫醇-苄硫醇二硫 | CCCCCCCCCCCCSSCc1ccccc1 | 二硫键 |  | S2xS6
C213 | 模型化合物 | 十二硫醇-环己硫醇二硫 | CCCCCCCCCCCCSSC1CCCCC1 | 二硫键 |  | S2xS7
C214 | 模型化合物 | 十二硫醇-2-萘硫酚二硫 | CCCCCCCCCCCCSSc1ccc2ccccc2c1 | 二硫键 |  | S2xS8
C215 | 模型化合物 | 苯硫酚-对甲苯硫酚二硫 | Cc1ccc(SSc2ccccc2)cc1 | 二硫键 |  | S3xS4
C216 | 模型化合物 | 苯硫酚-对甲氧基苯硫酚二硫 | COc1ccc(SSc2ccccc2)cc1 | 二硫键 |  | S3xS5
C217 | 模型化合物 | 苯硫酚-苄硫醇二硫 | c1ccc(CSSc2ccccc2)cc1 | 二硫键 |  | S3xS6
C218 | 模型化合物 | 苯硫酚-环己硫醇二硫 | c1ccc(SSC2CCCCC2)cc1 | 二硫键 |  | S3xS7
C219 | 模型化合物 | 苯硫酚-2-萘硫酚二硫 | c1ccc(SSc2ccc3ccccc3c2)cc1 | 二硫键 |  | S3xS8
C220 | 模型化合物 | 对甲苯硫酚二聚二硫 | Cc1ccc(SSc2ccc(C)cc2)cc1 | 二硫键 |  | S4xS4
C221 | 模型化合物 | 对甲苯硫酚-对甲氧基苯硫酚二硫 | COc1ccc(SSc2ccc(C)cc2)cc1 | 二硫键 |  | S4xS5
C222 | 模型化合物 | 对甲苯硫酚-苄硫醇二硫 | Cc1ccc(SSCc2ccccc2)cc1 | 二硫键 |  | S4xS6
C223 | 模型化合物 | 对甲苯硫酚-环己硫醇二硫 | Cc1ccc(SSC2CCCCC2)cc1 | 二硫键 |  | S4xS7
C224 | 模型化合物 | 对甲苯硫酚-2-萘硫酚二硫 | Cc1ccc(SSc2ccc3ccccc3c2)cc1 | 二硫键 |  | S4xS8
C225 | 模型化合物 | 对甲氧基苯硫酚-苄硫醇二硫 | COc1ccc(SSCc2ccccc2)cc1 | 二硫键 |  | S5xS6
C226 | 模型化合物 | 对甲氧基苯硫酚-环己硫醇二硫 | COc1ccc(SSC2CCCCC2)cc1 | 二硫键 |  | S5xS7
C227 | 模型化合物 | 对甲氧基苯硫酚-2-萘硫酚二硫 | COc1ccc(SSc2ccc3ccccc3c2)cc1 | 二硫键 |  | S5xS8
C228 | 模型化合物 | 苄硫醇-环己硫醇二硫 | c1ccc(CSSC2CCCCC2)cc1 | 二硫键 |  | S6xS7
C229 | 模型化合物 | 苄硫醇-2-萘硫酚二硫 | c1ccc(CSSc2ccc3ccccc3c2)cc1 | 二硫键 |  | S6xS8
C230 | 模型化合物 | 环己硫醇二聚二硫 | C1CCC(SSC2CCCCC2)CC1 | 二硫键 |  | S7xS7
C231 | 模型化合物 | 环己硫醇-2-萘硫酚二硫 | c1ccc2cc(SSC3CCCCC3)ccc2c1 | 二硫键 |  | S7xS8
C232 | 模型化合物 | 2-萘硫酚二聚二硫 | c1ccc2cc(SSc3ccc4ccccc4c3)ccc2c1 | 二硫键 |  | S8xS8
C233 | 模型化合物 | 苯甲醛乙二醇环缩醛 | c1ccc(C2OCCO2)cc1 | 缩醛键 |  | A1x乙二醇环
C234 | 模型化合物 | 对甲基苯甲醛二甲缩醛 | COC(OC)c1ccc(C)cc1 | 缩醛键 |  | A2x二甲
C235 | 模型化合物 | 对甲基苯甲醛二乙缩醛 | CCOC(OCC)c1ccc(C)cc1 | 缩醛键 |  | A2x二乙
C236 | 模型化合物 | 对甲基苯甲醛乙二醇环缩醛 | Cc1ccc(C2OCCO2)cc1 | 缩醛键 |  | A2x乙二醇环
C237 | 模型化合物 | 对甲氧基苯甲醛二甲缩醛 | COc1ccc(C(OC)OC)cc1 | 缩醛键 |  | A3x二甲
C238 | 模型化合物 | 对甲氧基苯甲醛二乙缩醛 | CCOC(OCC)c1ccc(OC)cc1 | 缩醛键 |  | A3x二乙
C239 | 模型化合物 | 对甲氧基苯甲醛乙二醇环缩醛 | COc1ccc(C2OCCO2)cc1 | 缩醛键 |  | A3x乙二醇环
C240 | 模型化合物 | 对硝基苯甲醛二甲缩醛 | COC(OC)c1ccc([N+](=O)[O-])cc1 | 缩醛键 |  | A4x二甲
C241 | 模型化合物 | 对硝基苯甲醛二乙缩醛 | CCOC(OCC)c1ccc([N+](=O)[O-])cc1 | 缩醛键 |  | A4x二乙
C242 | 模型化合物 | 对硝基苯甲醛乙二醇环缩醛 | O=[N+]([O-])c1ccc(C2OCCO2)cc1 | 缩醛键 |  | A4x乙二醇环
C243 | 模型化合物 | 对羟基苯甲醛二甲缩醛 | COC(OC)c1ccc(O)cc1 | 缩醛键 |  | A5x二甲
C244 | 模型化合物 | 对羟基苯甲醛二乙缩醛 | CCOC(OCC)c1ccc(O)cc1 | 缩醛键 |  | A5x二乙
C245 | 模型化合物 | 对羟基苯甲醛乙二醇环缩醛 | Oc1ccc(C2OCCO2)cc1 | 缩醛键 |  | A5x乙二醇环
C246 | 模型化合物 | 香草醛二甲缩醛 | COc1cc(C(OC)OC)ccc1O | 缩醛键 |  | A6x二甲
C247 | 模型化合物 | 香草醛二乙缩醛 | CCOC(OCC)c1ccc(O)c(OC)c1 | 缩醛键 |  | A6x二乙
C248 | 模型化合物 | 香草醛乙二醇环缩醛 | COc1cc(C2OCCO2)ccc1O | 缩醛键 |  | A6x乙二醇环
C249 | 模型化合物 | 糠醛二甲缩醛 | COC(OC)c1ccco1 | 缩醛键 |  | A7x二甲
C250 | 模型化合物 | 糠醛二乙缩醛 | CCOC(OCC)c1ccco1 | 缩醛键 |  | A7x二乙
C251 | 模型化合物 | 糠醛乙二醇环缩醛 | c1coc(C2OCCO2)c1 | 缩醛键 |  | A7x乙二醇环
C252 | 模型化合物 | 吡啶-2-甲醛二甲缩醛 | COC(OC)c1ccccn1 | 缩醛键 |  | A8x二甲
C253 | 模型化合物 | 吡啶-2-甲醛二乙缩醛 | CCOC(OCC)c1ccccn1 | 缩醛键 |  | A8x二乙
C254 | 模型化合物 | 吡啶-2-甲醛乙二醇环缩醛 | c1ccc(C2OCCO2)nc1 | 缩醛键 |  | A8x乙二醇环
C255 | 模型化合物 | 间硝基苯甲醛二甲缩醛 | COC(OC)c1cccc([N+](=O)[O-])c1 | 缩醛键 |  | A9x二甲
C256 | 模型化合物 | 间硝基苯甲醛二乙缩醛 | CCOC(OCC)c1cccc([N+](=O)[O-])c1 | 缩醛键 |  | A9x二乙
C257 | 模型化合物 | 间硝基苯甲醛乙二醇环缩醛 | O=[N+]([O-])c1cccc(C2OCCO2)c1 | 缩醛键 |  | A9x乙二醇环
C258 | 模型化合物 | 肉桂醛二甲缩醛 | COC(C=Cc1ccccc1)OC | 缩醛键 |  | A10x二甲
C259 | 模型化合物 | 肉桂醛二乙缩醛 | CCOC(C=Cc1ccccc1)OCC | 缩醛键 |  | A10x二乙
C260 | 模型化合物 | 肉桂醛乙二醇环缩醛 | C(=CC1OCCO1)c1ccccc1 | 缩醛键 |  | A10x乙二醇环
C261 | 模型化合物 | 对硝基苯甲醛+对甲氧基苯胺亚胺 | COc1ccc(N=Cc2ccc([N+](=O)[O-])cc2)cc1 | 亚胺键 |  | A4xB3
C262 | 模型化合物 | 对硝基苯甲醛+对硝基苯胺亚胺 | O=[N+]([O-])c1ccc(N=Cc2ccc([N+](=O)[O-])cc2)cc1 | 亚胺键 |  | A4xB4
C263 | 模型化合物 | 对硝基苯甲醛+环己胺亚胺 | O=[N+]([O-])c1ccc(C=NC2CCCCC2)cc1 | 亚胺键 |  | A4xB6
C264 | 模型化合物 | 琥珀酸二甲醇酯 | COC(=O)CCC(=O)OC | 酯键 |  | 琥珀酸x甲醇
C265 | 模型化合物 | 琥珀酸二乙醇酯 | CCOC(=O)CCC(=O)OCC | 酯键 |  | 琥珀酸x乙醇
C266 | 模型化合物 | 琥珀酸二丙醇酯 | CCCOC(=O)CCC(=O)OCCC | 酯键 |  | 琥珀酸x丙醇
C267 | 模型化合物 | 琥珀酸二丁醇酯 | CCCCOC(=O)CCC(=O)OCCCC | 酯键 |  | 琥珀酸x丁醇
C268 | 模型化合物 | 琥珀酸二己醇酯 | CCCCCCOC(=O)CCC(=O)OCCCCCC | 酯键 |  | 琥珀酸x己醇
C269 | 模型化合物 | 琥珀酸二苄醇酯 | O=C(CCC(=O)OCc1ccccc1)OCc1ccccc1 | 酯键 |  | 琥珀酸x苄醇
C270 | 模型化合物 | 琥珀酸二环己醇酯 | O=C(CCC(=O)OC1CCCCC1)OC1CCCCC1 | 酯键 |  | 琥珀酸x环己醇
C271 | 模型化合物 | 琥珀酸二异丙醇酯 | CC(C)OC(=O)CCC(=O)OC(C)C | 酯键 |  | 琥珀酸x异丙醇
C272 | 模型化合物 | 戊二酸二甲醇酯 | COC(=O)CCCC(=O)OC | 酯键 |  | 戊二酸x甲醇
C273 | 模型化合物 | 戊二酸二乙醇酯 | CCOC(=O)CCCC(=O)OCC | 酯键 |  | 戊二酸x乙醇
C274 | 模型化合物 | 戊二酸二丙醇酯 | CCCOC(=O)CCCC(=O)OCCC | 酯键 |  | 戊二酸x丙醇
C275 | 模型化合物 | 戊二酸二丁醇酯 | CCCCOC(=O)CCCC(=O)OCCCC | 酯键 |  | 戊二酸x丁醇
C276 | 模型化合物 | 戊二酸二己醇酯 | CCCCCCOC(=O)CCCC(=O)OCCCCCC | 酯键 |  | 戊二酸x己醇
C277 | 模型化合物 | 戊二酸二苄醇酯 | O=C(CCCC(=O)OCc1ccccc1)OCc1ccccc1 | 酯键 |  | 戊二酸x苄醇
C278 | 模型化合物 | 戊二酸二环己醇酯 | O=C(CCCC(=O)OC1CCCCC1)OC1CCCCC1 | 酯键 |  | 戊二酸x环己醇
C279 | 模型化合物 | 戊二酸二异丙醇酯 | CC(C)OC(=O)CCCC(=O)OC(C)C | 酯键 |  | 戊二酸x异丙醇
C280 | 模型化合物 | 己二酸二甲醇酯 | COC(=O)CCCCC(=O)OC | 酯键 |  | 己二酸x甲醇
C281 | 模型化合物 | 己二酸二乙醇酯 | CCOC(=O)CCCCC(=O)OCC | 酯键 |  | 己二酸x乙醇
C282 | 模型化合物 | 己二酸二丙醇酯 | CCCOC(=O)CCCCC(=O)OCCC | 酯键 |  | 己二酸x丙醇
C283 | 模型化合物 | 己二酸二丁醇酯 | CCCCOC(=O)CCCCC(=O)OCCCC | 酯键 |  | 己二酸x丁醇
C284 | 模型化合物 | 己二酸二己醇酯 | CCCCCCOC(=O)CCCCC(=O)OCCCCCC | 酯键 |  | 己二酸x己醇
C285 | 模型化合物 | 己二酸二苄醇酯 | O=C(CCCCC(=O)OCc1ccccc1)OCc1ccccc1 | 酯键 |  | 己二酸x苄醇
C286 | 模型化合物 | 己二酸二环己醇酯 | O=C(CCCCC(=O)OC1CCCCC1)OC1CCCCC1 | 酯键 |  | 己二酸x环己醇
C287 | 模型化合物 | 己二酸二异丙醇酯 | CC(C)OC(=O)CCCCC(=O)OC(C)C | 酯键 |  | 己二酸x异丙醇
C288 | 模型化合物 | 庚二酸二甲醇酯 | COC(=O)CCCCCC(=O)OC | 酯键 |  | 庚二酸x甲醇
C289 | 模型化合物 | 庚二酸二乙醇酯 | CCOC(=O)CCCCCC(=O)OCC | 酯键 |  | 庚二酸x乙醇
C290 | 模型化合物 | 庚二酸二丙醇酯 | CCCOC(=O)CCCCCC(=O)OCCC | 酯键 |  | 庚二酸x丙醇
C291 | 模型化合物 | 庚二酸二丁醇酯 | CCCCOC(=O)CCCCCC(=O)OCCCC | 酯键 |  | 庚二酸x丁醇
C292 | 模型化合物 | 庚二酸二己醇酯 | CCCCCCOC(=O)CCCCCC(=O)OCCCCCC | 酯键 |  | 庚二酸x己醇
C293 | 模型化合物 | 庚二酸二苄醇酯 | O=C(CCCCCC(=O)OCc1ccccc1)OCc1ccccc1 | 酯键 |  | 庚二酸x苄醇
C294 | 模型化合物 | 庚二酸二环己醇酯 | O=C(CCCCCC(=O)OC1CCCCC1)OC1CCCCC1 | 酯键 |  | 庚二酸x环己醇
C295 | 模型化合物 | 庚二酸二异丙醇酯 | CC(C)OC(=O)CCCCCC(=O)OC(C)C | 酯键 |  | 庚二酸x异丙醇
C296 | 模型化合物 | 辛二酸二甲醇酯 | COC(=O)CCCCCCC(=O)OC | 酯键 |  | 辛二酸x甲醇
C297 | 模型化合物 | 辛二酸二乙醇酯 | CCOC(=O)CCCCCCC(=O)OCC | 酯键 |  | 辛二酸x乙醇
C298 | 模型化合物 | 辛二酸二丙醇酯 | CCCOC(=O)CCCCCCC(=O)OCCC | 酯键 |  | 辛二酸x丙醇
C299 | 模型化合物 | 辛二酸二丁醇酯 | CCCCOC(=O)CCCCCCC(=O)OCCCC | 酯键 |  | 辛二酸x丁醇
C300 | 模型化合物 | 辛二酸二己醇酯 | CCCCCCOC(=O)CCCCCCC(=O)OCCCCCC | 酯键 |  | 辛二酸x己醇
C301 | 模型化合物 | 辛二酸二苄醇酯 | O=C(CCCCCCC(=O)OCc1ccccc1)OCc1ccccc1 | 酯键 |  | 辛二酸x苄醇
C302 | 模型化合物 | 辛二酸二环己醇酯 | O=C(CCCCCCC(=O)OC1CCCCC1)OC1CCCCC1 | 酯键 |  | 辛二酸x环己醇
C303 | 模型化合物 | 辛二酸二异丙醇酯 | CC(C)OC(=O)CCCCCCC(=O)OC(C)C | 酯键 |  | 辛二酸x异丙醇
C304 | 模型化合物 | 壬二酸二甲醇酯 | COC(=O)CCCCCCCC(=O)OC | 酯键 |  | 壬二酸x甲醇
C305 | 模型化合物 | 壬二酸二乙醇酯 | CCOC(=O)CCCCCCCC(=O)OCC | 酯键 |  | 壬二酸x乙醇
C306 | 模型化合物 | 壬二酸二丙醇酯 | CCCOC(=O)CCCCCCCC(=O)OCCC | 酯键 |  | 壬二酸x丙醇
C307 | 模型化合物 | 壬二酸二丁醇酯 | CCCCOC(=O)CCCCCCCC(=O)OCCCC | 酯键 |  | 壬二酸x丁醇
C308 | 模型化合物 | 壬二酸二己醇酯 | CCCCCCOC(=O)CCCCCCCC(=O)OCCCCCC | 酯键 |  | 壬二酸x己醇
C309 | 模型化合物 | 壬二酸二苄醇酯 | O=C(CCCCCCCC(=O)OCc1ccccc1)OCc1ccccc1 | 酯键 |  | 壬二酸x苄醇
C310 | 模型化合物 | 壬二酸二环己醇酯 | O=C(CCCCCCCC(=O)OC1CCCCC1)OC1CCCCC1 | 酯键 |  | 壬二酸x环己醇
C311 | 模型化合物 | 壬二酸二异丙醇酯 | CC(C)OC(=O)CCCCCCCC(=O)OC(C)C | 酯键 |  | 壬二酸x异丙醇
C312 | 模型化合物 | 癸二酸二甲醇酯 | COC(=O)CCCCCCCCC(=O)OC | 酯键 |  | 癸二酸x甲醇
C313 | 模型化合物 | 癸二酸二乙醇酯 | CCOC(=O)CCCCCCCCC(=O)OCC | 酯键 |  | 癸二酸x乙醇
C314 | 模型化合物 | 癸二酸二丙醇酯 | CCCOC(=O)CCCCCCCCC(=O)OCCC | 酯键 |  | 癸二酸x丙醇
C315 | 模型化合物 | 癸二酸二丁醇酯 | CCCCOC(=O)CCCCCCCCC(=O)OCCCC | 酯键 |  | 癸二酸x丁醇
C316 | 模型化合物 | 癸二酸二己醇酯 | CCCCCCOC(=O)CCCCCCCCC(=O)OCCCCCC | 酯键 |  | 癸二酸x己醇
C317 | 模型化合物 | 癸二酸二苄醇酯 | O=C(CCCCCCCCC(=O)OCc1ccccc1)OCc1ccccc1 | 酯键 |  | 癸二酸x苄醇
C318 | 模型化合物 | 癸二酸二环己醇酯 | O=C(CCCCCCCCC(=O)OC1CCCCC1)OC1CCCCC1 | 酯键 |  | 癸二酸x环己醇
C319 | 模型化合物 | 癸二酸二异丙醇酯 | CC(C)OC(=O)CCCCCCCCC(=O)OC(C)C | 酯键 |  | 癸二酸x异丙醇
C320 | 模型化合物 | 对苯二甲酸二甲醇酯 | COC(=O)c1ccc(C(=O)OC)cc1 | 酯键 |  | 对苯二甲酸x甲醇
C321 | 模型化合物 | 对苯二甲酸二乙醇酯 | CCOC(=O)c1ccc(C(=O)OCC)cc1 | 酯键 |  | 对苯二甲酸x乙醇
C322 | 模型化合物 | 对苯二甲酸二丙醇酯 | CCCOC(=O)c1ccc(C(=O)OCCC)cc1 | 酯键 |  | 对苯二甲酸x丙醇
C323 | 模型化合物 | 对苯二甲酸二丁醇酯 | CCCCOC(=O)c1ccc(C(=O)OCCCC)cc1 | 酯键 |  | 对苯二甲酸x丁醇
C324 | 模型化合物 | 对苯二甲酸二己醇酯 | CCCCCCOC(=O)c1ccc(C(=O)OCCCCCC)cc1 | 酯键 |  | 对苯二甲酸x己醇
C325 | 模型化合物 | 对苯二甲酸二苄醇酯 | O=C(OCc1ccccc1)c1ccc(C(=O)OCc2ccccc2)cc1 | 酯键 |  | 对苯二甲酸x苄醇
C326 | 模型化合物 | 对苯二甲酸二环己醇酯 | O=C(OC1CCCCC1)c1ccc(C(=O)OC2CCCCC2)cc1 | 酯键 |  | 对苯二甲酸x环己醇
C327 | 模型化合物 | 对苯二甲酸二异丙醇酯 | CC(C)OC(=O)c1ccc(C(=O)OC(C)C)cc1 | 酯键 |  | 对苯二甲酸x异丙醇
C328 | 模型化合物 | 间苯二甲酸二甲醇酯 | COC(=O)c1cccc(C(=O)OC)c1 | 酯键 |  | 间苯二甲酸x甲醇
C329 | 模型化合物 | 间苯二甲酸二乙醇酯 | CCOC(=O)c1cccc(C(=O)OCC)c1 | 酯键 |  | 间苯二甲酸x乙醇
C330 | 模型化合物 | 间苯二甲酸二丙醇酯 | CCCOC(=O)c1cccc(C(=O)OCCC)c1 | 酯键 |  | 间苯二甲酸x丙醇
C331 | 模型化合物 | 间苯二甲酸二丁醇酯 | CCCCOC(=O)c1cccc(C(=O)OCCCC)c1 | 酯键 |  | 间苯二甲酸x丁醇
C332 | 模型化合物 | 间苯二甲酸二己醇酯 | CCCCCCOC(=O)c1cccc(C(=O)OCCCCCC)c1 | 酯键 |  | 间苯二甲酸x己醇
C333 | 模型化合物 | 间苯二甲酸二苄醇酯 | O=C(OCc1ccccc1)c1cccc(C(=O)OCc2ccccc2)c1 | 酯键 |  | 间苯二甲酸x苄醇
C334 | 模型化合物 | 间苯二甲酸二环己醇酯 | O=C(OC1CCCCC1)c1cccc(C(=O)OC2CCCCC2)c1 | 酯键 |  | 间苯二甲酸x环己醇
C335 | 模型化合物 | 间苯二甲酸二异丙醇酯 | CC(C)OC(=O)c1cccc(C(=O)OC(C)C)c1 | 酯键 |  | 间苯二甲酸x异丙醇
C336 | 模型化合物 | 邻苯二甲酸二甲醇酯 | COC(=O)c1ccccc1C(=O)OC | 酯键 |  | 邻苯二甲酸x甲醇
C337 | 模型化合物 | 邻苯二甲酸二乙醇酯 | CCOC(=O)c1ccccc1C(=O)OCC | 酯键 |  | 邻苯二甲酸x乙醇
C338 | 模型化合物 | 邻苯二甲酸二丙醇酯 | CCCOC(=O)c1ccccc1C(=O)OCCC | 酯键 |  | 邻苯二甲酸x丙醇
C339 | 模型化合物 | 邻苯二甲酸二丁醇酯 | CCCCOC(=O)c1ccccc1C(=O)OCCCC | 酯键 |  | 邻苯二甲酸x丁醇
C340 | 模型化合物 | 邻苯二甲酸二己醇酯 | CCCCCCOC(=O)c1ccccc1C(=O)OCCCCCC | 酯键 |  | 邻苯二甲酸x己醇
C341 | 模型化合物 | 邻苯二甲酸二苄醇酯 | O=C(OCc1ccccc1)c1ccccc1C(=O)OCc1ccccc1 | 酯键 |  | 邻苯二甲酸x苄醇
C342 | 模型化合物 | 邻苯二甲酸二环己醇酯 | O=C(OC1CCCCC1)c1ccccc1C(=O)OC1CCCCC1 | 酯键 |  | 邻苯二甲酸x环己醇
C343 | 模型化合物 | 邻苯二甲酸二异丙醇酯 | CC(C)OC(=O)c1ccccc1C(=O)OC(C)C | 酯键 |  | 邻苯二甲酸x异丙醇
C344 | 模型化合物 | 呋喃二甲酸二甲醇酯 | COC(=O)c1ccc(C(=O)OC)o1 | 酯键 |  | 呋喃二甲酸x甲醇
C345 | 模型化合物 | 呋喃二甲酸二乙醇酯 | CCOC(=O)c1ccc(C(=O)OCC)o1 | 酯键 |  | 呋喃二甲酸x乙醇
C346 | 模型化合物 | 呋喃二甲酸二丙醇酯 | CCCOC(=O)c1ccc(C(=O)OCCC)o1 | 酯键 |  | 呋喃二甲酸x丙醇
C347 | 模型化合物 | 呋喃二甲酸二丁醇酯 | CCCCOC(=O)c1ccc(C(=O)OCCCC)o1 | 酯键 |  | 呋喃二甲酸x丁醇
C348 | 模型化合物 | 呋喃二甲酸二己醇酯 | CCCCCCOC(=O)c1ccc(C(=O)OCCCCCC)o1 | 酯键 |  | 呋喃二甲酸x己醇
C349 | 模型化合物 | 呋喃二甲酸二苄醇酯 | O=C(OCc1ccccc1)c1ccc(C(=O)OCc2ccccc2)o1 | 酯键 |  | 呋喃二甲酸x苄醇
C350 | 模型化合物 | 呋喃二甲酸二环己醇酯 | O=C(OC1CCCCC1)c1ccc(C(=O)OC2CCCCC2)o1 | 酯键 |  | 呋喃二甲酸x环己醇
C351 | 模型化合物 | 呋喃二甲酸二异丙醇酯 | CC(C)OC(=O)c1ccc(C(=O)OC(C)C)o1 | 酯键 |  | 呋喃二甲酸x异丙醇
C352 | 模型化合物 | 马来酸二甲醇酯 | COC(=O)/C=C/C(=O)OC | 酯键 |  | 马来酸x甲醇
C353 | 模型化合物 | 马来酸二乙醇酯 | CCOC(=O)/C=C/C(=O)OCC | 酯键 |  | 马来酸x乙醇
C354 | 模型化合物 | 马来酸二丙醇酯 | CCCOC(=O)/C=C/C(=O)OCCC | 酯键 |  | 马来酸x丙醇
C355 | 模型化合物 | 马来酸二丁醇酯 | CCCCOC(=O)/C=C/C(=O)OCCCC | 酯键 |  | 马来酸x丁醇
C356 | 模型化合物 | 马来酸二己醇酯 | CCCCCCOC(=O)/C=C/C(=O)OCCCCCC | 酯键 |  | 马来酸x己醇
C357 | 模型化合物 | 马来酸二苄醇酯 | O=C(/C=C/C(=O)OCc1ccccc1)OCc1ccccc1 | 酯键 |  | 马来酸x苄醇
C358 | 模型化合物 | 马来酸二环己醇酯 | O=C(/C=C/C(=O)OC1CCCCC1)OC1CCCCC1 | 酯键 |  | 马来酸x环己醇
C359 | 模型化合物 | 马来酸二异丙醇酯 | CC(C)OC(=O)/C=C/C(=O)OC(C)C | 酯键 |  | 马来酸x异丙醇
C360 | 模型化合物 | 4,4'-二硫二苯甲醛+甲胺双亚胺 | CN=Cc1ccc(SSc2ccc(C=NC)cc2)cc1 | 二硫+亚胺 |  | 4,4'-二硫二苯甲醛x甲胺
C361 | 模型化合物 | 4,4'-二硫二苯甲醛+乙胺双亚胺 | CCN=Cc1ccc(SSc2ccc(C=NCC)cc2)cc1 | 二硫+亚胺 |  | 4,4'-二硫二苯甲醛x乙胺
C362 | 模型化合物 | 4,4'-二硫二苯甲醛+丙胺双亚胺 | CCCN=Cc1ccc(SSc2ccc(C=NCCC)cc2)cc1 | 二硫+亚胺 |  | 4,4'-二硫二苯甲醛x丙胺
C363 | 模型化合物 | 4,4'-二硫二苯甲醛+丁胺双亚胺 | CCCCN=Cc1ccc(SSc2ccc(C=NCCCC)cc2)cc1 | 二硫+亚胺 |  | 4,4'-二硫二苯甲醛x丁胺
C364 | 模型化合物 | 4,4'-二硫二苯甲醛+苄胺双亚胺 | C(=NCc1ccccc1)c1ccc(SSc2ccc(C=NCc3ccccc3)cc2)cc1 | 二硫+亚胺 |  | 4,4'-二硫二苯甲醛x苄胺
C365 | 模型化合物 | 4,4'-二硫二苯甲醛+环己胺双亚胺 | C(=NC1CCCCC1)c1ccc(SSc2ccc(C=NC3CCCCC3)cc2)cc1 | 二硫+亚胺 |  | 4,4'-二硫二苯甲醛x环己胺
C366 | 模型化合物 | 4,4'-二硫二苯甲醛+苯胺双亚胺 | C(=Nc1ccccc1)c1ccc(SSc2ccc(C=Nc3ccccc3)cc2)cc1 | 二硫+亚胺 |  | 4,4'-二硫二苯甲醛x苯胺
C367 | 模型化合物 | 4,4'-二硫二苯甲醛+2-氨基吡啶双亚胺 | C(=Nc1ccccn1)c1ccc(SSc2ccc(C=Nc3ccccn3)cc2)cc1 | 二硫+亚胺 |  | 4,4'-二硫二苯甲醛x2-氨基吡啶
C368 | 模型化合物 | 3,3'-二硫二苯甲醛+甲胺双亚胺 | CN=Cc1cccc(SSc2cccc(C=NC)c2)c1 | 二硫+亚胺 |  | 3,3'-二硫二苯甲醛x甲胺
C369 | 模型化合物 | 3,3'-二硫二苯甲醛+乙胺双亚胺 | CCN=Cc1cccc(SSc2cccc(C=NCC)c2)c1 | 二硫+亚胺 |  | 3,3'-二硫二苯甲醛x乙胺
C370 | 模型化合物 | 3,3'-二硫二苯甲醛+丙胺双亚胺 | CCCN=Cc1cccc(SSc2cccc(C=NCCC)c2)c1 | 二硫+亚胺 |  | 3,3'-二硫二苯甲醛x丙胺
C371 | 模型化合物 | 3,3'-二硫二苯甲醛+丁胺双亚胺 | CCCCN=Cc1cccc(SSc2cccc(C=NCCCC)c2)c1 | 二硫+亚胺 |  | 3,3'-二硫二苯甲醛x丁胺
C372 | 模型化合物 | 3,3'-二硫二苯甲醛+苄胺双亚胺 | C(=NCc1ccccc1)c1cccc(SSc2cccc(C=NCc3ccccc3)c2)c1 | 二硫+亚胺 |  | 3,3'-二硫二苯甲醛x苄胺
C373 | 模型化合物 | 3,3'-二硫二苯甲醛+环己胺双亚胺 | C(=NC1CCCCC1)c1cccc(SSc2cccc(C=NC3CCCCC3)c2)c1 | 二硫+亚胺 |  | 3,3'-二硫二苯甲醛x环己胺
C374 | 模型化合物 | 3,3'-二硫二苯甲醛+苯胺双亚胺 | C(=Nc1ccccc1)c1cccc(SSc2cccc(C=Nc3ccccc3)c2)c1 | 二硫+亚胺 |  | 3,3'-二硫二苯甲醛x苯胺
C375 | 模型化合物 | 3,3'-二硫二苯甲醛+2-氨基吡啶双亚胺 | C(=Nc1ccccn1)c1cccc(SSc2cccc(C=Nc3ccccn3)c2)c1 | 二硫+亚胺 |  | 3,3'-二硫二苯甲醛x2-氨基吡啶
C376 | 模型化合物 | 2,2'-二硫二苯甲醛+甲胺双亚胺 | CN=Cc1ccccc1SSc1ccccc1C=NC | 二硫+亚胺 |  | 2,2'-二硫二苯甲醛x甲胺
C377 | 模型化合物 | 2,2'-二硫二苯甲醛+乙胺双亚胺 | CCN=Cc1ccccc1SSc1ccccc1C=NCC | 二硫+亚胺 |  | 2,2'-二硫二苯甲醛x乙胺
C378 | 模型化合物 | 2,2'-二硫二苯甲醛+丙胺双亚胺 | CCCN=Cc1ccccc1SSc1ccccc1C=NCCC | 二硫+亚胺 |  | 2,2'-二硫二苯甲醛x丙胺
C379 | 模型化合物 | 2,2'-二硫二苯甲醛+丁胺双亚胺 | CCCCN=Cc1ccccc1SSc1ccccc1C=NCCCC | 二硫+亚胺 |  | 2,2'-二硫二苯甲醛x丁胺
C380 | 模型化合物 | 2,2'-二硫二苯甲醛+苄胺双亚胺 | C(=NCc1ccccc1)c1ccccc1SSc1ccccc1C=NCc1ccccc1 | 二硫+亚胺 |  | 2,2'-二硫二苯甲醛x苄胺
C381 | 模型化合物 | 2,2'-二硫二苯甲醛+环己胺双亚胺 | C(=NC1CCCCC1)c1ccccc1SSc1ccccc1C=NC1CCCCC1 | 二硫+亚胺 |  | 2,2'-二硫二苯甲醛x环己胺
C382 | 模型化合物 | 2,2'-二硫二苯甲醛+苯胺双亚胺 | C(=Nc1ccccc1)c1ccccc1SSc1ccccc1C=Nc1ccccc1 | 二硫+亚胺 |  | 2,2'-二硫二苯甲醛x苯胺
C383 | 模型化合物 | 2,2'-二硫二苯甲醛+2-氨基吡啶双亚胺 | C(=Nc1ccccn1)c1ccccc1SSc1ccccc1C=Nc1ccccn1 | 二硫+亚胺 |  | 2,2'-二硫二苯甲醛x2-氨基吡啶
C384 | 模型化合物 | 3,3'-二硫二丙醛+甲胺双亚胺 | CN=CCCSSCCC=NC | 二硫+亚胺 |  | 3,3'-二硫二丙醛x甲胺
C385 | 模型化合物 | 3,3'-二硫二丙醛+乙胺双亚胺 | CCN=CCCSSCCC=NCC | 二硫+亚胺 |  | 3,3'-二硫二丙醛x乙胺
C386 | 模型化合物 | 3,3'-二硫二丙醛+丙胺双亚胺 | CCCN=CCCSSCCC=NCCC | 二硫+亚胺 |  | 3,3'-二硫二丙醛x丙胺
C387 | 模型化合物 | 3,3'-二硫二丙醛+丁胺双亚胺 | CCCCN=CCCSSCCC=NCCCC | 二硫+亚胺 |  | 3,3'-二硫二丙醛x丁胺
C388 | 模型化合物 | 3,3'-二硫二丙醛+苄胺双亚胺 | C(CCSSCCC=NCc1ccccc1)=NCc1ccccc1 | 二硫+亚胺 |  | 3,3'-二硫二丙醛x苄胺
C389 | 模型化合物 | 3,3'-二硫二丙醛+环己胺双亚胺 | C(CCSSCCC=NC1CCCCC1)=NC1CCCCC1 | 二硫+亚胺 |  | 3,3'-二硫二丙醛x环己胺
C390 | 模型化合物 | 3,3'-二硫二丙醛+苯胺双亚胺 | C(CCSSCCC=Nc1ccccc1)=Nc1ccccc1 | 二硫+亚胺 |  | 3,3'-二硫二丙醛x苯胺
C391 | 模型化合物 | 3,3'-二硫二丙醛+2-氨基吡啶双亚胺 | C(CCSSCCC=Nc1ccccn1)=Nc1ccccn1 | 二硫+亚胺 |  | 3,3'-二硫二丙醛x2-氨基吡啶
C392 | 模型化合物 | 3,3′-二甲基-4,4′-二硫二苯甲醛+2-氨基嘧啶双亚胺 | Cc1cc(SSc2ccc(C=Nc3ncccn3)cc2C)ccc1C=Nc1ncccn1 | 二硫+亚胺 |  | 3,3′-二甲基-4,4′-二硫二苯甲醛x2-氨基嘧啶
C393 | 模型化合物 | 3,3′-二甲基-4,4′-二硫二苯甲醛+2-氨基吡嗪双亚胺 | Cc1cc(SSc2ccc(C=Nc3cnccn3)cc2C)ccc1C=Nc1cnccn1 | 二硫+亚胺 |  | 3,3′-二甲基-4,4′-二硫二苯甲醛x2-氨基吡嗪
C394 | 模型化合物 | 3,3′-二甲基-4,4′-二硫二苯甲醛+3-氨基吡啶双亚胺 | Cc1cc(SSc2ccc(C=Nc3cccnc3)cc2C)ccc1C=Nc1cccnc1 | 二硫+亚胺 |  | 3,3′-二甲基-4,4′-二硫二苯甲醛x3-氨基吡啶
C395 | 模型化合物 | 3,3′-二甲基-4,4′-二硫二苯甲醛+4-氨基吡啶双亚胺 | Cc1cc(SSc2ccc(C=Nc3ccncc3)cc2C)ccc1C=Nc1ccncc1 | 二硫+亚胺 |  | 3,3′-二甲基-4,4′-二硫二苯甲醛x4-氨基吡啶
C396 | 模型化合物 | 3,3′-二甲基-4,4′-二硫二苯甲醛+2-氨基噻唑双亚胺 | Cc1cc(SSc2ccc(C=Nc3nccs3)cc2C)ccc1C=Nc1nccs1 | 二硫+亚胺 |  | 3,3′-二甲基-4,4′-二硫二苯甲醛x2-氨基噻唑
C397 | 模型化合物 | 3,3′-二甲基-4,4′-二硫二苯甲醛+对硝基苯胺双亚胺 | Cc1cc(SSc2ccc(C=Nc3ccc([N+](=O)[O-])cc3)cc2C)ccc1C=Nc1ccc([N+](=O)[O-])cc1 | 二硫+亚胺 |  | 3,3′-二甲基-4,4′-二硫二苯甲醛x对硝基苯胺
C398 | 模型化合物 | 3,3′-二甲基-4,4′-二硫二苯甲醛+对甲氧基苯胺双亚胺 | COc1ccc(N=Cc2ccc(SSc3ccc(C=Nc4ccc(OC)cc4)c(C)c3)c(C)c2)cc1 | 二硫+亚胺 |  | 3,3′-二甲基-4,4′-二硫二苯甲醛x对甲氧基苯胺
C399 | 模型化合物 | 3,3′-二甲基-4,4′-二硫二苯甲醛+糠胺双亚胺 | Cc1cc(SSc2ccc(C=NCc3ccco3)cc2C)ccc1C=NCc1ccco1 | 二硫+亚胺 |  | 3,3′-二甲基-4,4′-二硫二苯甲醛x糠胺
C400 | 模型化合物 | 3,3′-二甲氧基-4,4′-二硫二苯甲醛+2-氨基嘧啶双亚胺 | COc1cc(SSc2ccc(C=Nc3ncccn3)cc2OC)ccc1C=Nc1ncccn1 | 二硫+亚胺 |  | 3,3′-二甲氧基-4,4′-二硫二苯甲醛x2-氨基嘧啶
C401 | 模型化合物 | 3,3′-二甲氧基-4,4′-二硫二苯甲醛+2-氨基吡嗪双亚胺 | COc1cc(SSc2ccc(C=Nc3cnccn3)cc2OC)ccc1C=Nc1cnccn1 | 二硫+亚胺 |  | 3,3′-二甲氧基-4,4′-二硫二苯甲醛x2-氨基吡嗪
C402 | 模型化合物 | 3,3′-二甲氧基-4,4′-二硫二苯甲醛+3-氨基吡啶双亚胺 | COc1cc(SSc2ccc(C=Nc3cccnc3)cc2OC)ccc1C=Nc1cccnc1 | 二硫+亚胺 |  | 3,3′-二甲氧基-4,4′-二硫二苯甲醛x3-氨基吡啶
C403 | 模型化合物 | 3,3′-二甲氧基-4,4′-二硫二苯甲醛+4-氨基吡啶双亚胺 | COc1cc(SSc2ccc(C=Nc3ccncc3)cc2OC)ccc1C=Nc1ccncc1 | 二硫+亚胺 |  | 3,3′-二甲氧基-4,4′-二硫二苯甲醛x4-氨基吡啶
C404 | 模型化合物 | 3,3′-二甲氧基-4,4′-二硫二苯甲醛+2-氨基噻唑双亚胺 | COc1cc(SSc2ccc(C=Nc3nccs3)cc2OC)ccc1C=Nc1nccs1 | 二硫+亚胺 |  | 3,3′-二甲氧基-4,4′-二硫二苯甲醛x2-氨基噻唑
C405 | 模型化合物 | 3,3′-二甲氧基-4,4′-二硫二苯甲醛+对硝基苯胺双亚胺 | COc1cc(SSc2ccc(C=Nc3ccc([N+](=O)[O-])cc3)cc2OC)ccc1C=Nc1ccc([N+](=O)[O-])cc1 | 二硫+亚胺 |  | 3,3′-二甲氧基-4,4′-二硫二苯甲醛x对硝基苯胺
C406 | 模型化合物 | 3,3′-二甲氧基-4,4′-二硫二苯甲醛+对甲氧基苯胺双亚胺 | COc1ccc(N=Cc2ccc(SSc3ccc(C=Nc4ccc(OC)cc4)c(OC)c3)c(OC)c2)cc1 | 二硫+亚胺 |  | 3,3′-二甲氧基-4,4′-二硫二苯甲醛x对甲氧基苯胺
C407 | 模型化合物 | 3,3′-二甲氧基-4,4′-二硫二苯甲醛+糠胺双亚胺 | COc1cc(SSc2ccc(C=NCc3ccco3)cc2OC)ccc1C=NCc1ccco1 | 二硫+亚胺 |  | 3,3′-二甲氧基-4,4′-二硫二苯甲醛x糠胺
C408 | 模型化合物 | 3,3′-二氟-4,4′-二硫二苯甲醛+2-氨基嘧啶双亚胺 | Fc1cc(SSc2ccc(C=Nc3ncccn3)cc2F)ccc1C=Nc1ncccn1 | 二硫+亚胺 |  | 3,3′-二氟-4,4′-二硫二苯甲醛x2-氨基嘧啶
C409 | 模型化合物 | 3,3′-二氟-4,4′-二硫二苯甲醛+2-氨基吡嗪双亚胺 | Fc1cc(SSc2ccc(C=Nc3cnccn3)cc2F)ccc1C=Nc1cnccn1 | 二硫+亚胺 |  | 3,3′-二氟-4,4′-二硫二苯甲醛x2-氨基吡嗪
C410 | 模型化合物 | 3,3′-二氟-4,4′-二硫二苯甲醛+3-氨基吡啶双亚胺 | Fc1cc(SSc2ccc(C=Nc3cccnc3)cc2F)ccc1C=Nc1cccnc1 | 二硫+亚胺 |  | 3,3′-二氟-4,4′-二硫二苯甲醛x3-氨基吡啶
C411 | 模型化合物 | 3,3′-二氟-4,4′-二硫二苯甲醛+4-氨基吡啶双亚胺 | Fc1cc(SSc2ccc(C=Nc3ccncc3)cc2F)ccc1C=Nc1ccncc1 | 二硫+亚胺 |  | 3,3′-二氟-4,4′-二硫二苯甲醛x4-氨基吡啶
C412 | 模型化合物 | 3,3′-二氟-4,4′-二硫二苯甲醛+2-氨基噻唑双亚胺 | Fc1cc(SSc2ccc(C=Nc3nccs3)cc2F)ccc1C=Nc1nccs1 | 二硫+亚胺 |  | 3,3′-二氟-4,4′-二硫二苯甲醛x2-氨基噻唑
C413 | 模型化合物 | 3,3′-二氟-4,4′-二硫二苯甲醛+对硝基苯胺双亚胺 | O=[N+]([O-])c1ccc(N=Cc2ccc(SSc3ccc(C=Nc4ccc([N+](=O)[O-])cc4)c(F)c3)c(F)c2)cc1 | 二硫+亚胺 |  | 3,3′-二氟-4,4′-二硫二苯甲醛x对硝基苯胺
C414 | 模型化合物 | 3,3′-二氟-4,4′-二硫二苯甲醛+对甲氧基苯胺双亚胺 | COc1ccc(N=Cc2ccc(SSc3ccc(C=Nc4ccc(OC)cc4)c(F)c3)c(F)c2)cc1 | 二硫+亚胺 |  | 3,3′-二氟-4,4′-二硫二苯甲醛x对甲氧基苯胺
C415 | 模型化合物 | 3,3′-二氟-4,4′-二硫二苯甲醛+糠胺双亚胺 | Fc1cc(SSc2ccc(C=NCc3ccco3)cc2F)ccc1C=NCc1ccco1 | 二硫+亚胺 |  | 3,3′-二氟-4,4′-二硫二苯甲醛x糠胺
C416 | 模型化合物 | 3,3′-二硝基-4,4′-二硫二苯甲醛+2-氨基嘧啶双亚胺 | O=[N+]([O-])c1cc(SSc2ccc(C=Nc3ncccn3)cc2[N+](=O)[O-])ccc1C=Nc1ncccn1 | 二硫+亚胺 |  | 3,3′-二硝基-4,4′-二硫二苯甲醛x2-氨基嘧啶
C417 | 模型化合物 | 3,3′-二硝基-4,4′-二硫二苯甲醛+2-氨基吡嗪双亚胺 | O=[N+]([O-])c1cc(SSc2ccc(C=Nc3cnccn3)cc2[N+](=O)[O-])ccc1C=Nc1cnccn1 | 二硫+亚胺 |  | 3,3′-二硝基-4,4′-二硫二苯甲醛x2-氨基吡嗪
C418 | 模型化合物 | 3,3′-二硝基-4,4′-二硫二苯甲醛+3-氨基吡啶双亚胺 | O=[N+]([O-])c1cc(SSc2ccc(C=Nc3cccnc3)cc2[N+](=O)[O-])ccc1C=Nc1cccnc1 | 二硫+亚胺 |  | 3,3′-二硝基-4,4′-二硫二苯甲醛x3-氨基吡啶
C419 | 模型化合物 | 3,3′-二硝基-4,4′-二硫二苯甲醛+4-氨基吡啶双亚胺 | O=[N+]([O-])c1cc(SSc2ccc(C=Nc3ccncc3)cc2[N+](=O)[O-])ccc1C=Nc1ccncc1 | 二硫+亚胺 |  | 3,3′-二硝基-4,4′-二硫二苯甲醛x4-氨基吡啶
C420 | 模型化合物 | 3,3′-二硝基-4,4′-二硫二苯甲醛+2-氨基噻唑双亚胺 | O=[N+]([O-])c1cc(SSc2ccc(C=Nc3nccs3)cc2[N+](=O)[O-])ccc1C=Nc1nccs1 | 二硫+亚胺 |  | 3,3′-二硝基-4,4′-二硫二苯甲醛x2-氨基噻唑
C421 | 模型化合物 | 3,3′-二硝基-4,4′-二硫二苯甲醛+对硝基苯胺双亚胺 | O=[N+]([O-])c1ccc(N=Cc2ccc(SSc3ccc(C=Nc4ccc([N+](=O)[O-])cc4)c([N+](=O)[O-])c3)c([N+](=O)[O-])c2)cc1 | 二硫+亚胺 |  | 3,3′-二硝基-4,4′-二硫二苯甲醛x对硝基苯胺
C422 | 模型化合物 | 3,3′-二硝基-4,4′-二硫二苯甲醛+对甲氧基苯胺双亚胺 | COc1ccc(N=Cc2ccc(SSc3ccc(C=Nc4ccc(OC)cc4)c([N+](=O)[O-])c3)c([N+](=O)[O-])c2)cc1 | 二硫+亚胺 |  | 3,3′-二硝基-4,4′-二硫二苯甲醛x对甲氧基苯胺
C423 | 模型化合物 | 3,3′-二硝基-4,4′-二硫二苯甲醛+糠胺双亚胺 | O=[N+]([O-])c1cc(SSc2ccc(C=NCc3ccco3)cc2[N+](=O)[O-])ccc1C=NCc1ccco1 | 二硫+亚胺 |  | 3,3′-二硝基-4,4′-二硫二苯甲醛x糠胺
C424 | 模型化合物 | 5,5′-二硫双(噻吩-2-甲醛)+2-氨基嘧啶双亚胺 | C(=Nc1ncccn1)c1ccc(SSc2ccc(C=Nc3ncccn3)s2)s1 | 二硫+亚胺 |  | 5,5′-二硫双(噻吩-2-甲醛)x2-氨基嘧啶
C425 | 模型化合物 | 5,5′-二硫双(噻吩-2-甲醛)+2-氨基吡嗪双亚胺 | C(=Nc1cnccn1)c1ccc(SSc2ccc(C=Nc3cnccn3)s2)s1 | 二硫+亚胺 |  | 5,5′-二硫双(噻吩-2-甲醛)x2-氨基吡嗪
C426 | 模型化合物 | 5,5′-二硫双(噻吩-2-甲醛)+3-氨基吡啶双亚胺 | C(=Nc1cccnc1)c1ccc(SSc2ccc(C=Nc3cccnc3)s2)s1 | 二硫+亚胺 |  | 5,5′-二硫双(噻吩-2-甲醛)x3-氨基吡啶
C427 | 模型化合物 | 5,5′-二硫双(噻吩-2-甲醛)+4-氨基吡啶双亚胺 | C(=Nc1ccncc1)c1ccc(SSc2ccc(C=Nc3ccncc3)s2)s1 | 二硫+亚胺 |  | 5,5′-二硫双(噻吩-2-甲醛)x4-氨基吡啶
C428 | 模型化合物 | 5,5′-二硫双(噻吩-2-甲醛)+2-氨基噻唑双亚胺 | C(=Nc1nccs1)c1ccc(SSc2ccc(C=Nc3nccs3)s2)s1 | 二硫+亚胺 |  | 5,5′-二硫双(噻吩-2-甲醛)x2-氨基噻唑
C429 | 模型化合物 | 5,5′-二硫双(噻吩-2-甲醛)+对硝基苯胺双亚胺 | O=[N+]([O-])c1ccc(N=Cc2ccc(SSc3ccc(C=Nc4ccc([N+](=O)[O-])cc4)s3)s2)cc1 | 二硫+亚胺 |  | 5,5′-二硫双(噻吩-2-甲醛)x对硝基苯胺
C430 | 模型化合物 | 5,5′-二硫双(噻吩-2-甲醛)+对甲氧基苯胺双亚胺 | COc1ccc(N=Cc2ccc(SSc3ccc(C=Nc4ccc(OC)cc4)s3)s2)cc1 | 二硫+亚胺 |  | 5,5′-二硫双(噻吩-2-甲醛)x对甲氧基苯胺
C431 | 模型化合物 | 5,5′-二硫双(噻吩-2-甲醛)+糠胺双亚胺 | C(=NCc1ccco1)c1ccc(SSc2ccc(C=NCc3ccco3)s2)s1 | 二硫+亚胺 |  | 5,5′-二硫双(噻吩-2-甲醛)x糠胺
C432 | 模型化合物 | 5,5′-二硫双(呋喃-2-甲醛)+2-氨基嘧啶双亚胺 | C(=Nc1ncccn1)c1ccc(SSc2ccc(C=Nc3ncccn3)o2)o1 | 二硫+亚胺 |  | 5,5′-二硫双(呋喃-2-甲醛)x2-氨基嘧啶
C433 | 模型化合物 | 5,5′-二硫双(呋喃-2-甲醛)+2-氨基吡嗪双亚胺 | C(=Nc1cnccn1)c1ccc(SSc2ccc(C=Nc3cnccn3)o2)o1 | 二硫+亚胺 |  | 5,5′-二硫双(呋喃-2-甲醛)x2-氨基吡嗪
C434 | 模型化合物 | 5,5′-二硫双(呋喃-2-甲醛)+3-氨基吡啶双亚胺 | C(=Nc1cccnc1)c1ccc(SSc2ccc(C=Nc3cccnc3)o2)o1 | 二硫+亚胺 |  | 5,5′-二硫双(呋喃-2-甲醛)x3-氨基吡啶
C435 | 模型化合物 | 5,5′-二硫双(呋喃-2-甲醛)+4-氨基吡啶双亚胺 | C(=Nc1ccncc1)c1ccc(SSc2ccc(C=Nc3ccncc3)o2)o1 | 二硫+亚胺 |  | 5,5′-二硫双(呋喃-2-甲醛)x4-氨基吡啶
C436 | 模型化合物 | 5,5′-二硫双(呋喃-2-甲醛)+2-氨基噻唑双亚胺 | C(=Nc1nccs1)c1ccc(SSc2ccc(C=Nc3nccs3)o2)o1 | 二硫+亚胺 |  | 5,5′-二硫双(呋喃-2-甲醛)x2-氨基噻唑
C437 | 模型化合物 | 5,5′-二硫双(呋喃-2-甲醛)+对硝基苯胺双亚胺 | O=[N+]([O-])c1ccc(N=Cc2ccc(SSc3ccc(C=Nc4ccc([N+](=O)[O-])cc4)o3)o2)cc1 | 二硫+亚胺 |  | 5,5′-二硫双(呋喃-2-甲醛)x对硝基苯胺
C438 | 模型化合物 | 5,5′-二硫双(呋喃-2-甲醛)+对甲氧基苯胺双亚胺 | COc1ccc(N=Cc2ccc(SSc3ccc(C=Nc4ccc(OC)cc4)o3)o2)cc1 | 二硫+亚胺 |  | 5,5′-二硫双(呋喃-2-甲醛)x对甲氧基苯胺
C439 | 模型化合物 | 5,5′-二硫双(呋喃-2-甲醛)+糠胺双亚胺 | C(=NCc1ccco1)c1ccc(SSc2ccc(C=NCc3ccco3)o2)o1 | 二硫+亚胺 |  | 5,5′-二硫双(呋喃-2-甲醛)x糠胺
C440 | 模型化合物 | 4,4′-二硫二丁醛+2-氨基嘧啶双亚胺 | C(CCCSSCCCC=Nc1ncccn1)=Nc1ncccn1 | 二硫+亚胺 |  | 4,4′-二硫二丁醛x2-氨基嘧啶
C441 | 模型化合物 | 4,4′-二硫二丁醛+2-氨基吡嗪双亚胺 | C(CCCSSCCCC=Nc1cnccn1)=Nc1cnccn1 | 二硫+亚胺 |  | 4,4′-二硫二丁醛x2-氨基吡嗪
C442 | 模型化合物 | 4,4′-二硫二丁醛+3-氨基吡啶双亚胺 | C(CCCSSCCCC=Nc1cccnc1)=Nc1cccnc1 | 二硫+亚胺 |  | 4,4′-二硫二丁醛x3-氨基吡啶
C443 | 模型化合物 | 4,4′-二硫二丁醛+4-氨基吡啶双亚胺 | C(CCCSSCCCC=Nc1ccncc1)=Nc1ccncc1 | 二硫+亚胺 |  | 4,4′-二硫二丁醛x4-氨基吡啶
C444 | 模型化合物 | 4,4′-二硫二丁醛+2-氨基噻唑双亚胺 | C(CCCSSCCCC=Nc1nccs1)=Nc1nccs1 | 二硫+亚胺 |  | 4,4′-二硫二丁醛x2-氨基噻唑
C445 | 模型化合物 | 4,4′-二硫二丁醛+对硝基苯胺双亚胺 | O=[N+]([O-])c1ccc(N=CCCCSSCCCC=Nc2ccc([N+](=O)[O-])cc2)cc1 | 二硫+亚胺 |  | 4,4′-二硫二丁醛x对硝基苯胺
C446 | 模型化合物 | 4,4′-二硫二丁醛+对甲氧基苯胺双亚胺 | COc1ccc(N=CCCCSSCCCC=Nc2ccc(OC)cc2)cc1 | 二硫+亚胺 |  | 4,4′-二硫二丁醛x对甲氧基苯胺
C447 | 模型化合物 | 4,4′-二硫二丁醛+糠胺双亚胺 | C(CCCSSCCCC=NCc1ccco1)=NCc1ccco1 | 二硫+亚胺 |  | 4,4′-二硫二丁醛x糠胺
C448 | 模型化合物 | 4,4′-二甲基-5,5′-二硫双(噻吩-2-甲醛)+2-氨基嘧啶双亚胺 | Cc1cc(C=Nc2ncccn2)sc1SSc1sc(C=Nc2ncccn2)cc1C | 二硫+亚胺 |  | 4,4′-二甲基-5,5′-二硫双(噻吩-2-甲醛)x2-氨基嘧啶
C449 | 模型化合物 | 4,4′-二甲基-5,5′-二硫双(噻吩-2-甲醛)+2-氨基吡嗪双亚胺 | Cc1cc(C=Nc2cnccn2)sc1SSc1sc(C=Nc2cnccn2)cc1C | 二硫+亚胺 |  | 4,4′-二甲基-5,5′-二硫双(噻吩-2-甲醛)x2-氨基吡嗪
C450 | 模型化合物 | 4,4′-二甲基-5,5′-二硫双(噻吩-2-甲醛)+3-氨基吡啶双亚胺 | Cc1cc(C=Nc2cccnc2)sc1SSc1sc(C=Nc2cccnc2)cc1C | 二硫+亚胺 |  | 4,4′-二甲基-5,5′-二硫双(噻吩-2-甲醛)x3-氨基吡啶
C451 | 模型化合物 | 4,4′-二甲基-5,5′-二硫双(噻吩-2-甲醛)+4-氨基吡啶双亚胺 | Cc1cc(C=Nc2ccncc2)sc1SSc1sc(C=Nc2ccncc2)cc1C | 二硫+亚胺 |  | 4,4′-二甲基-5,5′-二硫双(噻吩-2-甲醛)x4-氨基吡啶
C452 | 模型化合物 | 4,4′-二甲基-5,5′-二硫双(噻吩-2-甲醛)+2-氨基噻唑双亚胺 | Cc1cc(C=Nc2nccs2)sc1SSc1sc(C=Nc2nccs2)cc1C | 二硫+亚胺 |  | 4,4′-二甲基-5,5′-二硫双(噻吩-2-甲醛)x2-氨基噻唑
C453 | 模型化合物 | 4,4′-二甲基-5,5′-二硫双(噻吩-2-甲醛)+对硝基苯胺双亚胺 | Cc1cc(C=Nc2ccc([N+](=O)[O-])cc2)sc1SSc1sc(C=Nc2ccc([N+](=O)[O-])cc2)cc1C | 二硫+亚胺 |  | 4,4′-二甲基-5,5′-二硫双(噻吩-2-甲醛)x对硝基苯胺
C454 | 模型化合物 | 4,4′-二甲基-5,5′-二硫双(噻吩-2-甲醛)+对甲氧基苯胺双亚胺 | COc1ccc(N=Cc2cc(C)c(SSc3sc(C=Nc4ccc(OC)cc4)cc3C)s2)cc1 | 二硫+亚胺 |  | 4,4′-二甲基-5,5′-二硫双(噻吩-2-甲醛)x对甲氧基苯胺
C455 | 模型化合物 | 4,4′-二甲基-5,5′-二硫双(噻吩-2-甲醛)+糠胺双亚胺 | Cc1cc(C=NCc2ccco2)sc1SSc1sc(C=NCc2ccco2)cc1C | 二硫+亚胺 |  | 4,4′-二甲基-5,5′-二硫双(噻吩-2-甲醛)x糠胺
C456 | 模型化合物 | 4,4′-二溴-5,5′-二硫双(噻吩-2-甲醛)+2-氨基嘧啶双亚胺 | Brc1cc(C=Nc2ncccn2)sc1SSc1sc(C=Nc2ncccn2)cc1Br | 二硫+亚胺 |  | 4,4′-二溴-5,5′-二硫双(噻吩-2-甲醛)x2-氨基嘧啶
C457 | 模型化合物 | 4,4′-二溴-5,5′-二硫双(噻吩-2-甲醛)+2-氨基吡嗪双亚胺 | Brc1cc(C=Nc2cnccn2)sc1SSc1sc(C=Nc2cnccn2)cc1Br | 二硫+亚胺 |  | 4,4′-二溴-5,5′-二硫双(噻吩-2-甲醛)x2-氨基吡嗪
C458 | 模型化合物 | 4,4′-二溴-5,5′-二硫双(噻吩-2-甲醛)+3-氨基吡啶双亚胺 | Brc1cc(C=Nc2cccnc2)sc1SSc1sc(C=Nc2cccnc2)cc1Br | 二硫+亚胺 |  | 4,4′-二溴-5,5′-二硫双(噻吩-2-甲醛)x3-氨基吡啶
C459 | 模型化合物 | 4,4′-二溴-5,5′-二硫双(噻吩-2-甲醛)+4-氨基吡啶双亚胺 | Brc1cc(C=Nc2ccncc2)sc1SSc1sc(C=Nc2ccncc2)cc1Br | 二硫+亚胺 |  | 4,4′-二溴-5,5′-二硫双(噻吩-2-甲醛)x4-氨基吡啶
C460 | 模型化合物 | 4,4′-二溴-5,5′-二硫双(噻吩-2-甲醛)+2-氨基噻唑双亚胺 | Brc1cc(C=Nc2nccs2)sc1SSc1sc(C=Nc2nccs2)cc1Br | 二硫+亚胺 |  | 4,4′-二溴-5,5′-二硫双(噻吩-2-甲醛)x2-氨基噻唑
C461 | 模型化合物 | 4,4′-二溴-5,5′-二硫双(噻吩-2-甲醛)+对硝基苯胺双亚胺 | O=[N+]([O-])c1ccc(N=Cc2cc(Br)c(SSc3sc(C=Nc4ccc([N+](=O)[O-])cc4)cc3Br)s2)cc1 | 二硫+亚胺 |  | 4,4′-二溴-5,5′-二硫双(噻吩-2-甲醛)x对硝基苯胺
C462 | 模型化合物 | 4,4′-二溴-5,5′-二硫双(噻吩-2-甲醛)+对甲氧基苯胺双亚胺 | COc1ccc(N=Cc2cc(Br)c(SSc3sc(C=Nc4ccc(OC)cc4)cc3Br)s2)cc1 | 二硫+亚胺 |  | 4,4′-二溴-5,5′-二硫双(噻吩-2-甲醛)x对甲氧基苯胺
C463 | 模型化合物 | 4,4′-二溴-5,5′-二硫双(噻吩-2-甲醛)+糠胺双亚胺 | Brc1cc(C=NCc2ccco2)sc1SSc1sc(C=NCc2ccco2)cc1Br | 二硫+亚胺 |  | 4,4′-二溴-5,5′-二硫双(噻吩-2-甲醛)x糠胺
C464 | 模型化合物 | 4,4′-二氟-5,5′-二硫双(噻吩-2-甲醛)+2-氨基嘧啶双亚胺 | Fc1cc(C=Nc2ncccn2)sc1SSc1sc(C=Nc2ncccn2)cc1F | 二硫+亚胺 |  | 4,4′-二氟-5,5′-二硫双(噻吩-2-甲醛)x2-氨基嘧啶
C465 | 模型化合物 | 4,4′-二氟-5,5′-二硫双(噻吩-2-甲醛)+2-氨基吡嗪双亚胺 | Fc1cc(C=Nc2cnccn2)sc1SSc1sc(C=Nc2cnccn2)cc1F | 二硫+亚胺 |  | 4,4′-二氟-5,5′-二硫双(噻吩-2-甲醛)x2-氨基吡嗪
C466 | 模型化合物 | 4,4′-二氟-5,5′-二硫双(噻吩-2-甲醛)+3-氨基吡啶双亚胺 | Fc1cc(C=Nc2cccnc2)sc1SSc1sc(C=Nc2cccnc2)cc1F | 二硫+亚胺 |  | 4,4′-二氟-5,5′-二硫双(噻吩-2-甲醛)x3-氨基吡啶
C467 | 模型化合物 | 4,4′-二氟-5,5′-二硫双(噻吩-2-甲醛)+4-氨基吡啶双亚胺 | Fc1cc(C=Nc2ccncc2)sc1SSc1sc(C=Nc2ccncc2)cc1F | 二硫+亚胺 |  | 4,4′-二氟-5,5′-二硫双(噻吩-2-甲醛)x4-氨基吡啶
C468 | 模型化合物 | 4,4′-二氟-5,5′-二硫双(噻吩-2-甲醛)+2-氨基噻唑双亚胺 | Fc1cc(C=Nc2nccs2)sc1SSc1sc(C=Nc2nccs2)cc1F | 二硫+亚胺 |  | 4,4′-二氟-5,5′-二硫双(噻吩-2-甲醛)x2-氨基噻唑
C469 | 模型化合物 | 4,4′-二氟-5,5′-二硫双(噻吩-2-甲醛)+对硝基苯胺双亚胺 | O=[N+]([O-])c1ccc(N=Cc2cc(F)c(SSc3sc(C=Nc4ccc([N+](=O)[O-])cc4)cc3F)s2)cc1 | 二硫+亚胺 |  | 4,4′-二氟-5,5′-二硫双(噻吩-2-甲醛)x对硝基苯胺
C470 | 模型化合物 | 4,4′-二氟-5,5′-二硫双(噻吩-2-甲醛)+对甲氧基苯胺双亚胺 | COc1ccc(N=Cc2cc(F)c(SSc3sc(C=Nc4ccc(OC)cc4)cc3F)s2)cc1 | 二硫+亚胺 |  | 4,4′-二氟-5,5′-二硫双(噻吩-2-甲醛)x对甲氧基苯胺
C471 | 模型化合物 | 4,4′-二氟-5,5′-二硫双(噻吩-2-甲醛)+糠胺双亚胺 | Fc1cc(C=NCc2ccco2)sc1SSc1sc(C=NCc2ccco2)cc1F | 二硫+亚胺 |  | 4,4′-二氟-5,5′-二硫双(噻吩-2-甲醛)x糠胺
C472 | 模型化合物 | 4,4′-二甲基-5,5′-二硫双(呋喃-2-甲醛)+2-氨基嘧啶双亚胺 | Cc1cc(C=Nc2ncccn2)oc1SSc1oc(C=Nc2ncccn2)cc1C | 二硫+亚胺 |  | 4,4′-二甲基-5,5′-二硫双(呋喃-2-甲醛)x2-氨基嘧啶
C473 | 模型化合物 | 4,4′-二甲基-5,5′-二硫双(呋喃-2-甲醛)+2-氨基吡嗪双亚胺 | Cc1cc(C=Nc2cnccn2)oc1SSc1oc(C=Nc2cnccn2)cc1C | 二硫+亚胺 |  | 4,4′-二甲基-5,5′-二硫双(呋喃-2-甲醛)x2-氨基吡嗪
C474 | 模型化合物 | 4,4′-二甲基-5,5′-二硫双(呋喃-2-甲醛)+3-氨基吡啶双亚胺 | Cc1cc(C=Nc2cccnc2)oc1SSc1oc(C=Nc2cccnc2)cc1C | 二硫+亚胺 |  | 4,4′-二甲基-5,5′-二硫双(呋喃-2-甲醛)x3-氨基吡啶
C475 | 模型化合物 | 4,4′-二甲基-5,5′-二硫双(呋喃-2-甲醛)+4-氨基吡啶双亚胺 | Cc1cc(C=Nc2ccncc2)oc1SSc1oc(C=Nc2ccncc2)cc1C | 二硫+亚胺 |  | 4,4′-二甲基-5,5′-二硫双(呋喃-2-甲醛)x4-氨基吡啶
C476 | 模型化合物 | 4,4′-二甲基-5,5′-二硫双(呋喃-2-甲醛)+2-氨基噻唑双亚胺 | Cc1cc(C=Nc2nccs2)oc1SSc1oc(C=Nc2nccs2)cc1C | 二硫+亚胺 |  | 4,4′-二甲基-5,5′-二硫双(呋喃-2-甲醛)x2-氨基噻唑
C477 | 模型化合物 | 4,4′-二甲基-5,5′-二硫双(呋喃-2-甲醛)+对硝基苯胺双亚胺 | Cc1cc(C=Nc2ccc([N+](=O)[O-])cc2)oc1SSc1oc(C=Nc2ccc([N+](=O)[O-])cc2)cc1C | 二硫+亚胺 |  | 4,4′-二甲基-5,5′-二硫双(呋喃-2-甲醛)x对硝基苯胺
C478 | 模型化合物 | 4,4′-二甲基-5,5′-二硫双(呋喃-2-甲醛)+对甲氧基苯胺双亚胺 | COc1ccc(N=Cc2cc(C)c(SSc3oc(C=Nc4ccc(OC)cc4)cc3C)o2)cc1 | 二硫+亚胺 |  | 4,4′-二甲基-5,5′-二硫双(呋喃-2-甲醛)x对甲氧基苯胺
C479 | 模型化合物 | 4,4′-二甲基-5,5′-二硫双(呋喃-2-甲醛)+糠胺双亚胺 | Cc1cc(C=NCc2ccco2)oc1SSc1oc(C=NCc2ccco2)cc1C | 二硫+亚胺 |  | 4,4′-二甲基-5,5′-二硫双(呋喃-2-甲醛)x糠胺
C480 | 模型化合物 | 5,5′-二硫双(硒吩-2-甲醛)+2-氨基嘧啶双亚胺 | C(=Nc1ncccn1)c1ccc(SSc2ccc(C=Nc3ncccn3)[se]2)[se]1 | 二硫+亚胺 |  | 5,5′-二硫双(硒吩-2-甲醛)x2-氨基嘧啶
C481 | 模型化合物 | 5,5′-二硫双(硒吩-2-甲醛)+2-氨基吡嗪双亚胺 | C(=Nc1cnccn1)c1ccc(SSc2ccc(C=Nc3cnccn3)[se]2)[se]1 | 二硫+亚胺 |  | 5,5′-二硫双(硒吩-2-甲醛)x2-氨基吡嗪
C482 | 模型化合物 | 5,5′-二硫双(硒吩-2-甲醛)+3-氨基吡啶双亚胺 | C(=Nc1cccnc1)c1ccc(SSc2ccc(C=Nc3cccnc3)[se]2)[se]1 | 二硫+亚胺 |  | 5,5′-二硫双(硒吩-2-甲醛)x3-氨基吡啶
C483 | 模型化合物 | 5,5′-二硫双(硒吩-2-甲醛)+4-氨基吡啶双亚胺 | C(=Nc1ccncc1)c1ccc(SSc2ccc(C=Nc3ccncc3)[se]2)[se]1 | 二硫+亚胺 |  | 5,5′-二硫双(硒吩-2-甲醛)x4-氨基吡啶
C484 | 模型化合物 | 5,5′-二硫双(硒吩-2-甲醛)+2-氨基噻唑双亚胺 | C(=Nc1nccs1)c1ccc(SSc2ccc(C=Nc3nccs3)[se]2)[se]1 | 二硫+亚胺 |  | 5,5′-二硫双(硒吩-2-甲醛)x2-氨基噻唑
C485 | 模型化合物 | 5,5′-二硫双(硒吩-2-甲醛)+对硝基苯胺双亚胺 | O=[N+]([O-])c1ccc(N=Cc2ccc(SSc3ccc(C=Nc4ccc([N+](=O)[O-])cc4)[se]3)[se]2)cc1 | 二硫+亚胺 |  | 5,5′-二硫双(硒吩-2-甲醛)x对硝基苯胺
C486 | 模型化合物 | 5,5′-二硫双(硒吩-2-甲醛)+对甲氧基苯胺双亚胺 | COc1ccc(N=Cc2ccc(SSc3ccc(C=Nc4ccc(OC)cc4)[se]3)[se]2)cc1 | 二硫+亚胺 |  | 5,5′-二硫双(硒吩-2-甲醛)x对甲氧基苯胺
C487 | 模型化合物 | 5,5′-二硫双(硒吩-2-甲醛)+糠胺双亚胺 | C(=NCc1ccco1)c1ccc(SSc2ccc(C=NCc3ccco3)[se]2)[se]1 | 二硫+亚胺 |  | 5,5′-二硫双(硒吩-2-甲醛)x糠胺
C488 | 模型化合物 | 3,3′-二氰基-4,4′-二硫二苯甲醛+2-氨基嘧啶双亚胺 | N#Cc1cc(SSc2ccc(C=Nc3ncccn3)cc2C#N)ccc1C=Nc1ncccn1 | 二硫+亚胺 |  | 3,3′-二氰基-4,4′-二硫二苯甲醛x2-氨基嘧啶
C489 | 模型化合物 | 3,3′-二氰基-4,4′-二硫二苯甲醛+2-氨基吡嗪双亚胺 | N#Cc1cc(SSc2ccc(C=Nc3cnccn3)cc2C#N)ccc1C=Nc1cnccn1 | 二硫+亚胺 |  | 3,3′-二氰基-4,4′-二硫二苯甲醛x2-氨基吡嗪
C490 | 模型化合物 | 3,3′-二氰基-4,4′-二硫二苯甲醛+3-氨基吡啶双亚胺 | N#Cc1cc(SSc2ccc(C=Nc3cccnc3)cc2C#N)ccc1C=Nc1cccnc1 | 二硫+亚胺 |  | 3,3′-二氰基-4,4′-二硫二苯甲醛x3-氨基吡啶
C491 | 模型化合物 | 3,3′-二氰基-4,4′-二硫二苯甲醛+4-氨基吡啶双亚胺 | N#Cc1cc(SSc2ccc(C=Nc3ccncc3)cc2C#N)ccc1C=Nc1ccncc1 | 二硫+亚胺 |  | 3,3′-二氰基-4,4′-二硫二苯甲醛x4-氨基吡啶
C492 | 模型化合物 | 3,3′-二氰基-4,4′-二硫二苯甲醛+2-氨基噻唑双亚胺 | N#Cc1cc(SSc2ccc(C=Nc3nccs3)cc2C#N)ccc1C=Nc1nccs1 | 二硫+亚胺 |  | 3,3′-二氰基-4,4′-二硫二苯甲醛x2-氨基噻唑
C493 | 模型化合物 | 3,3′-二氰基-4,4′-二硫二苯甲醛+对硝基苯胺双亚胺 | N#Cc1cc(SSc2ccc(C=Nc3ccc([N+](=O)[O-])cc3)cc2C#N)ccc1C=Nc1ccc([N+](=O)[O-])cc1 | 二硫+亚胺 |  | 3,3′-二氰基-4,4′-二硫二苯甲醛x对硝基苯胺
C494 | 模型化合物 | 3,3′-二氰基-4,4′-二硫二苯甲醛+对甲氧基苯胺双亚胺 | COc1ccc(N=Cc2ccc(SSc3ccc(C=Nc4ccc(OC)cc4)c(C#N)c3)c(C#N)c2)cc1 | 二硫+亚胺 |  | 3,3′-二氰基-4,4′-二硫二苯甲醛x对甲氧基苯胺
C495 | 模型化合物 | 3,3′-二氰基-4,4′-二硫二苯甲醛+糠胺双亚胺 | N#Cc1cc(SSc2ccc(C=NCc3ccco3)cc2C#N)ccc1C=NCc1ccco1 | 二硫+亚胺 |  | 3,3′-二氰基-4,4′-二硫二苯甲醛x糠胺
C496 | 模型化合物 | 4,4′-二硫双(1-萘甲醛)+2-氨基嘧啶双亚胺 | C(=Nc1ncccn1)c1ccc(SSc2ccc(C=Nc3ncccn3)c3ccccc23)c2ccccc12 | 二硫+亚胺 |  | 4,4′-二硫双(1-萘甲醛)x2-氨基嘧啶
C497 | 模型化合物 | 4,4′-二硫双(1-萘甲醛)+2-氨基吡嗪双亚胺 | C(=Nc1cnccn1)c1ccc(SSc2ccc(C=Nc3cnccn3)c3ccccc23)c2ccccc12 | 二硫+亚胺 |  | 4,4′-二硫双(1-萘甲醛)x2-氨基吡嗪
C498 | 模型化合物 | 4,4′-二硫双(1-萘甲醛)+3-氨基吡啶双亚胺 | C(=Nc1cccnc1)c1ccc(SSc2ccc(C=Nc3cccnc3)c3ccccc23)c2ccccc12 | 二硫+亚胺 |  | 4,4′-二硫双(1-萘甲醛)x3-氨基吡啶
C499 | 模型化合物 | 4,4′-二硫双(1-萘甲醛)+4-氨基吡啶双亚胺 | C(=Nc1ccncc1)c1ccc(SSc2ccc(C=Nc3ccncc3)c3ccccc23)c2ccccc12 | 二硫+亚胺 |  | 4,4′-二硫双(1-萘甲醛)x4-氨基吡啶
C500 | 模型化合物 | 4,4′-二硫双(1-萘甲醛)+2-氨基噻唑双亚胺 | C(=Nc1nccs1)c1ccc(SSc2ccc(C=Nc3nccs3)c3ccccc23)c2ccccc12 | 二硫+亚胺 |  | 4,4′-二硫双(1-萘甲醛)x2-氨基噻唑
C501 | 模型化合物 | 4,4′-二硫双(1-萘甲醛)+对硝基苯胺双亚胺 | O=[N+]([O-])c1ccc(N=Cc2ccc(SSc3ccc(C=Nc4ccc([N+](=O)[O-])cc4)c4ccccc34)c3ccccc23)cc1 | 二硫+亚胺 |  | 4,4′-二硫双(1-萘甲醛)x对硝基苯胺
C502 | 模型化合物 | 4,4′-二硫双(1-萘甲醛)+对甲氧基苯胺双亚胺 | COc1ccc(N=Cc2ccc(SSc3ccc(C=Nc4ccc(OC)cc4)c4ccccc34)c3ccccc23)cc1 | 二硫+亚胺 |  | 4,4′-二硫双(1-萘甲醛)x对甲氧基苯胺
C503 | 模型化合物 | 4,4′-二硫双(1-萘甲醛)+糠胺双亚胺 | C(=NCc1ccco1)c1ccc(SSc2ccc(C=NCc3ccco3)c3ccccc23)c2ccccc12 | 二硫+亚胺 |  | 4,4′-二硫双(1-萘甲醛)x糠胺